## 分類番号Ａ（バイオマスプラスチック）
バイオマスプラ PL：分類番号Ａ（バイオマスプラスチック）
登録番号 | 物質名・PL名・提供メーカー・化学構造式 |  |  |  | バイオマスプラ スチック度(%)
PL＃ | 物質名 | PL名 | 提供メーカー | 化学構造式
A11001 | 水酸基変性澱粉 | Chemical Modified Starch | クラレ | [C6H9O5R]n, R=H or OH or Alkyl | 90
A23901 | セルロースエステル樹脂 | Cellulose Acetate | ダイセル | [C6H7O2(OR)3]n, R=CH3COor H | 59.8
A23902 | セルロースエステル樹脂 | Cellulose Acetate Propionate | 長瀬産業 | [C6H7O2(OR)3]n | 50.1
A25001 | 酢酸セルロース | 酢酸セルロース（ジアセテート） | ダイセル | [C6H7O2(OR)3]n, R=CH3CO or H | 60.4
A25002 | 酢酸セルロース | 酢酸セルロース（トリアセテート） | ダイセル | [C6H7O2(OR)3]n, R=CH3CO or H | 56.4
A25003 | 酢酸セルロース | バイオ酢酸セルロース | ダイセル | [C6H7O2(OR)3]n, R=CH4CO or H | 100
A40101 | ポリ乳酸 | NatureWorks 3000 シリーズ | ネイチャーワークスジャパン（NatureWorks） | [C3H4O2]n | 99.9
A40102 | ポリ乳酸 | NatureWorks 4000 シリーズ | ネイチャーワークスジャパン（NatureWorks） | [C3H4O2]n | 99.9
A40103 | ポリ乳酸 | NatureWorks 6000 シリーズ | ネイチャーワークスジャパン（NatureWorks） | [C3H4O2]n | 99.9
A40104 | ポリ乳酸 | NatureWorks 8000 シリーズ | ネイチャーワークスジャパン（NatureWorks） | [C3H4O2]n | 99.9
A40105 | ポリ乳酸 | NatureWorks 2000 シリーズ | ネイチャーワークスジャパン（NatureWorks） | [C3H4O2]n | 99.9
A40106 | ポリ乳酸 | NatureWorks 7000 シリーズ | ネイチャーワークスジャパン（NatureWorks） | [C3H4O2]n | 99.9
A40107 | ポリ乳酸 | Ingeo 5061A | ネイチャーワークスジャパン（NatureWorks） | [C3H4O2]n | 99.9
A40108 | ポリ乳酸 | Ingeo 5061B | ネイチャーワークスジャパン（NatureWorks） | [C3H4O2]n | 99.9
A41401 | ポリ乳酸 | バイオフロント | 帝人 | [C3H4O2]n | 99.5
A42001 | ポリ(3-ヒドロキシブチレート-co-3-ヒドロキシヘキサノエート) | カネカ生分解性ポリマーPHBH | カネカ | (C4H6O2)m-(C6H10O2)n | 100
A42003 | ポリ(3-ヒドロキシブチレート-co-3-ヒドロキシヘキサノエート) | T1 シリーズ | カネカ | (C4H6O2)m-(C6H10O2)n | 100
A42004 | ポリ(3-ヒドロキシブチレート-co-3-ヒドロキシヘキサノエート) | T2 シリーズ | カネカ | (C4H6O2)m-(C6H10O2)n | 100
A42005 | ポリ(3-ヒドロキシブチレート-co-3-ヒドロキシヘキサノエート) | 軟質グレード | カネカ | (C4H6O2)m-(C6H10O2)n | 100
A42006 | ポリ(3-ヒドロキシブチレート-co-3-ヒドロキシヘキサノエート) | 硬質グレード | カネカ | (C4H6O2)m-(C6H10O2)n | 100
A42701 | ポリ乳酸 | REVODE 100 series | 浙江海正生物材料（大神薬化） | [C3H4O2]n | 99.9
A42702 | ポリ乳酸 | REVODE 200 series | 浙江海正生物材料（大神薬化） | [C3H4O2]n | 99.9
A44601 | ポリ乳酸 | Pliith PLA | 蝶理（Pliith Biotechnology） | (-O-CH(-CH3)-C(=O)-)n | 99.9
A44602 | 3-ヒドロキシブタン酸・3-ヒドロキシヘキサン酸重縮合物 | Bluepha® PHA | 蝶理（Bluepha） | (-C6H12O3-)n (-C4H8O3-)m | 100
A44701 | ポリ乳酸 | Luminy L-シリーズ | 長瀬産業（TotalEnergies Corbion） | [C3H4O2]n | 99.9
A44702 | ポリ乳酸 | Luminy LX-シリーズ | 長瀬産業（TotalEnergies Corbion） | [C3H4O2]n | 99.9
A44703 | ポリ乳酸 | Luminy D-シリーズ | 長瀬産業（TotalEnergies Corbion） | [C3H4O2]n | 99.9
A45601 | ポリ乳酸 | FY200シリーズ | ハイケム（安徽豊原福泰来聚乳酸） | [C3H4O2]n | 99.9
A45602 | ポリ乳酸 | FY400シリーズ | ハイケム（安徽豊原福泰来聚乳酸） | [C3H4O2]n | 99.9
A45603 | ポリ乳酸 | FY600シリーズ | ハイケム（安徽豊原福泰来聚乳酸） | [C3H4O2]n | 99.9
A45604 | ポリ乳酸 | FY800シリーズ | ハイケム（安徽豊原福泰来聚乳酸） | [C3H4O2]n | 99.9
A45605 | 3-ヒドロキシブタン酸・3-ヒドロキシ吉草酸重縮合物 | ENMAT Y1000P | ハイケム（Tianan Biologic Material） | (C4H6O2)m-(C5H8O2)n | 96.5
A45606 | 3-ヒドロキシブタン酸・3-ヒドロキシ吉草酸重縮合物 | ENMAT Y1000 | ハイケム（Tianan Biologic Material） | (C4H6O2)m-(C5H8O2)n | 98
A46001 | ポリ(3-ヒドロキシブチレート-コ-4-ヒドロキシブチレート） | PHACT A1000P | CJ CHEIL JEDANG | H(C4H6O2)m-(C4H6O2)nOH | 100
A46002 | ポリ(3-ヒドロキシブチレート-コ-4-ヒドロキシブチレート） | PHACT S1000P | CJ CHEIL JEDANG | H(C4H6O2)m-(C4H6O2)nOH | 99
A50701 | ポリエチレンテレフタレートイソフタレートコポリマー | 三井PET SA135(B) | 三井化学 | [OC2H4OOC(p-C6H4)CO]n[OC2H4OOC(m-C6H4)CO]m | 30
A51001 | 変性ポリエチレンテレフタレート樹脂 | バイオクラペット KS710B-8B | クラレ | [OC2H4OOC(C6H4)CO]n[O(C19H22O2)OOC(C6H4)CO]m | 27.8
A51002 | 変性ポリエチレンテレフタレート樹脂 | バイオクラペット KS710B-9B | クラレ | [OC2H4OOC(C6H4)CO]n[O(C19H22O2)OOC(C6H4)CO]m | 29.2
A51403 | ポリエチレンテレフタレート（バイオマスPET） | バイオマスポリエステル-1 | 帝人 | [OCH2CH2OOC(C6H4)CO]n | 31.2
A51404 | ポリエチレンテレフタレート（バイオマスPET） | バイオマスポリエステル-2 | 帝人 | [OCH2CH2OOC(C6H4)CO]n | 31.2
A51711 | ポリトリメチレンテレフタレート | ソロナ®ポリマー ブライト | コベーション・バイオマテリアルズ・ジャパン | [OOC(C6H4)COO(CH2)3]n | 35.9
A51712 | ポリトリメチレンテレフタレート | ソロナ®ポリマー セミブライト | コベーション・バイオマテリアルズ・ジャパン | [OOC(C6H4)COO(CH2)3]n | 35.8
A51713 | ポリトリメチレンテレフタレート | ソロナ®ポリマー セミダル | コベーション・バイオマテリアルズ・ジャパン | [OOC(C6H4)COO(CH2)3]n | 35.7
A52202 | イソソルバイド系共重合ポリカーボネート | デュラビオ D5300 シリーズ | 三菱ケミカル | [O-(C6H8O2)-O-CO-]p [O-R2-O-CO-]q | 42.1
A52203 | イソソルバイド系共重合ポリカーボネート | デュラビオ D7300 シリーズ | 三菱ケミカル | [O-(C6H8O2)-O-CO-]ｍ [O-R1-O-CO-]ｎ | 58.8
A52204 | ポリブチレンサクシネートテレフタレート | SA916 | 三菱ケミカル | [-(OC4H8O)m-(COC2H4CO)n-(COC6H4CO)p-]q | 68.5
A53101 | バイオマス変性グリセリンポリカルボン酸重縮合物 | BIOMUP 960 | 日本ユピカ | R[OOC-R1-COO-R2]l[OOC-R1-COO-R3(O-R4)]m[OOC-R1-COO-R2]n-O-R5 | 82
A54301 | ポリエチレンテレフタレート（バイオマスPET） | GLOBIO BCB80 | 豊田通商 | [OCH2CH2OOC(C6H4)CO]n | 30
A54302 | ポリエチレンテレフタレート（バイオマスPET） | BIO PET 056TT | 豊田通商 | [OCH2CH2OOC(C6H4)CO]n | 25
A54303 | ポリエチレンテレフタレート（バイオマスPET） | バイオマスポリエステル TMX056 | 豊通マテックス | [OCH2CH2OOC(C6H4)CO]n | 31.2
A54401 | ポリブチレンサクシネート | BioPBS FZ71 and FZ91 | PTT MCC | [-(OC4H8O)-(COC2H4CO)-]n | 48.5
A54402 | ポリブチレンサクシネートアジペート | BioPBS FD92 | PTT MCC | [-(OC4H8O)m-(COC2H4CO)n-(COC4H8CO)p-]q | 33.5
A54403 | ポリブチレンサクシネート | BioPBS FZ78 | PTT MCC | [-(OC4H8O)-(COC2H4CO)-]n | 48.5
A54802 | ポリブチレンサクシネート | A200 | Zhuhai Kingfa Biomaterial | [-(OC4H8O)-(COC2H4CO)-]n | 48.8
A54901 | ポリエチレンテレフタレート(バイオマスPET) | RAMAPET N1B, N2B, BF3067B, BF3062B | 岩谷産業 | [OCH2CH2OOC(C6H4)CO]n | 31.2
A55101 | 共重合ポリエチレンテレフタレート | バイオベルペット B1-PIFG5 | ベルポリエステルプロダクツ | [OCH2CH2OOC(C6H4)CO]n | 31.9
A55102 | 共重合ポリエチレンテレフタレート | バイオベルペット B1-PIFG5H | ベルポリエステルプロダクツ | [OCH2CH2OOC(C6H4)CO]n | 31.9
A55103 | 共重合ポリエチレンテレフタレート | バイオベルペット B1-PIFG10 | ベルポリエステルプロダクツ | [OCH2CH2OOC(C6H4)CO]n | 31.9
A55104 | 共重合ポリエチレンテレフタレート | バイオベルペット B1-DCFG6 | ベルポリエステルプロダクツ | [OC2H4OOC(C6H4)CO]n[OC8H14OOC(C6H4)CO]m | 29.1
A55105 | 共重合ポリエチレンテレフタレート | バイオベルペット B1-PCFG6 | ベルポリエステルプロダクツ | [OC2H4OOC(C6H4)CO]n[OC8H14OOC(C6H4)CO]m | 29.1
A55106 | 共重合ポリエチレンテレフタレート | バイオベルペット B1-IP252BR1 | ベルポリエステルプロダクツ | [OCH2CH2OOC(C6H4)CO]n | 31.9
A55107 | ポリエステルポリオール | PRIT30 | ベルポリエステルプロダクツ | [CO-C6H4-COO-CH2-CH2-O]n[O-R-O-CO-R’-CO-]m [O-CH2-C(CH2CH3)(CH2OH)-CH2O]r | 26
A55701 | ポリエチレンテレフタレート（バイオマスPET） | Lotte Chemical PET BIO BCB76 | ツカサペトコ | [OCH2CH2OOC(C6H4)CO]n | 30
A56301 | PTT（ポリトリメチレンレンテレフタレート） | バイオデックス®PTT | HH Chemical Co., Ltd. (上海华灏化学有限公司) | (-O-C(=O)-C6H4-C(=O)-O-CH2-CH2-CH2-)n | 35.5
A61303 | ポリアミド610 | Ultramid S3K Balance Uncolored | BASFジャパン | [-NHC6H20NH-COC8H16CO-] | 59
A62801 | ポリヘキサメチレンセバカミド樹脂（ポリアミド610） | "アラミン" CM2000シリーズ（CM2000,CM2001,CM2021） | 東レ | [NH(CH2)6NHCOC(CH2)8CO}n | 59.5
A63201 | ポリアミド11 | RILSAN/ORGASOL GREEN TOUCH | アルケマ | [CO(CH2)10NH]n | 99.9
A63301 | ポリ（キシリレンセバサミド） | LEXTER 8000シリーズ | 三菱ガス化学 | [NHCH2-C6H4-CH2-NHCO-(CH2)8-CO]n | 55.6
A64201 | ポリアミド610 | ポリアミド610べスタミド Terra HS | ポリプラ･エボニック | [-NHC6H20NH-COC8H16CO-] | 59.6
A64202 | ポリアミド1010 | ポリアミド1010 べスタミドTerra DS | ポリプラ･エボニック | [-NHC10H20NH-COC8H16CO-] | 100
A64501 | ポリアミド10T | XecoT XPシリーズ | ユニチカ | [-NH-(CH2)10-NH-CO-C6H4-CO-] | 56.2
A83001 | ポリエステルエーテルウレタン | バイオマスモビロン | 日清紡テキスタイル | [OCNH-R-NH-COO～～～O]n | 38.2
A83002 | ポリエーテルポリウレタン | バイオマスモビロン Rタイプ | 日清紡テキスタイル | [CONHRNHCO-O～O]n | 63
A84101 | エーテル系熱可塑性ポリウレタン | レザミンPBシリーズ | 大日精化工業 | -[O-R-OCONH-R'-NHCO]n- | 45.9
A84102 | エーテル系熱可塑性ポリウレタン | レザミンPB 2285CL | 大日精化工業 | -[O-R-OCONH-R'-NHCO]n- | 60.4
A84103 | エーテル系熱可塑性ポリウレタン | レザミンPBシリーズ | 大日精化工業 | -[O-R-OCONH-R'-NHCO]n- | 36
A91001 | 水素添加スチレン系熱可塑性エラストマー | セプトンBIO-シリーズ SF902 | クラレ | (C8H8)m (C15H30)n | 80
A91002 | 水素添加スチレン系熱可塑性エラストマー | セプトンBIO-シリーズ SF903 | クラレ | (C8H8)m (C15H30)n | 68
A91003 | 水素添加スチレン系熱可塑性エラストマー | セプトンBIO-シリーズ SF904 | クラレ | (C4H8)l (C8H8)ｍ (C15H30)n | 50
A103401a | 高密度ポリエチレン（バイオマスHDPE） | BRASKEM SGF4950 | 豊田通商（BRASKEM） | (C2H4)n(C4H8)m | 96
A103401b | 高密度ポリエチレン（バイオマスHDPE） | BRASKEM SGF4950 | 双日プラネット（BRASKEM) | (C2H4)n(C4H8)m | 96
A103402a | 高密度ポリエチレン（バイオマスHDPE） | BRASKEM SGF4960 | 豊田通商（BRASKEM） | (C2H4)n(C4H8)m | 96
A103402b | 高密度ポリエチレン（バイオマスHDPE） | BRASKEM SGF4960 | 双日プラネット（BRASKEM) | (C2H4)n(C4H8)m | 96
A103403a | 高密度ポリエチレン（バイオマスHDPE） | BRASKEM SHA7260 | 豊田通商（BRASKEM） | (C2H4)n(C4H8)m | 94
A103403b | 高密度ポリエチレン（バイオマスHDPE） | BRASKEM SHA7260 | 双日プラネット（BRASKEM) | (C2H4)n(C4H8)m | 94
A103404a | 高密度ポリエチレン（バイオマスHDPE） | BRASKEM SHC7260 | 豊田通商（BRASKEM） | (C2H4)n(C4H8)m | 94
A103404b | 高密度ポリエチレン（バイオマスHDPE） | BRASKEM SHC7260 | 双日プラネット（BRASKEM) | (C2H4)n(C4H8)m | 94
A103405a | 高密度ポリエチレン（バイオマスHDPE） | BRASKEM SHD7255LSL | 豊田通商（BRASKEM） | (C2H4)n(C4H8)m | 94
A103405b | 高密度ポリエチレン（バイオマスHDPE） | BRASKEM SHD7255LSL | 双日プラネット（BRASKEM) | (C2H4)n(C4H8)m | 94
A103406a | 高密度ポリエチレン（バイオマスHDPE） | BRASKEM SGM9450F | 豊田通商（BRASKEM） | (C2H4)n(C4H8)m | 96
A103406b | 高密度ポリエチレン（バイオマスHDPE） | BRASKEM SGM9450F | 双日プラネット（BRASKEM) | (C2H4)n(C4H8)m | 96
A103407a | 高密度ポリエチレン（バイオマスHDPE） | BRASKEM SHE150 | 豊田通商（BRASKEM） | (C2H4)n(C4H8)m | 94
A103407b | 高密度ポリエチレン（バイオマスHDPE） | BRASKEM SHE150 | 双日プラネット（BRASKEM) | (C2H4)n(C4H8)m | 94
A103408a | 直鎖状低密度ポリエチレン（バイオマスLLDPE) | BRASKEM SLL118 | 豊田通商（BRASKEM） | (C2H4)n(C4H8)m | 87
A103408b | 直鎖状低密度ポリエチレン（バイオマスLLDPE) | BRASKEM SLL118 | 双日プラネット（BRASKEM) | (C2H4)n(C4H8)m | 87
A103409a | 高密度ポリエチレン（バイオマスHDPE） | BRASKEM SGE7252 | 豊田通商（BRASKEM） | (C2H4)n(C4H8)m | 96
A103409b | 高密度ポリエチレン（バイオマスHDPE） | BRASKEM SGE7252 | 双日プラネット（BRASKEM) | (C2H4)n(C4H8)m | 96
A103410a | 直鎖状低密度ポリエチレン（バイオマスLLDPE) | BRASKEM SLL218 | 豊田通商（BRASKEM） | (C2H4)n(C4H8)m | 87
A103410b | 直鎖状低密度ポリエチレン（バイオマスLLDPE) | BRASKEM SLL218 | 双日プラネット（BRASKEM) | (C2H4)n(C4H8)m | 87
A103411a | 直鎖状低密度ポリエチレン（バイオマスLLDPE) | BRASKEM SLL118/21 | 豊田通商（BRASKEM） | (C2H4)n(C4H8)m(C6H12)o | 87
A103411b | 直鎖状低密度ポリエチレン（バイオマスLLDPE) | BRASKEM SLL118/21 | 双日プラネット（BRASKEM) | (C2H4)n(C4H8)m(C6H12)o | 87
A103412a | 直鎖状低密度ポリエチレン（バイオマスLLDPE) | BRASKEM SLH118 | 豊田通商（BRASKEM） | (C2H4)n(C4H8)m(C6H12)o | 84
A103412b | 直鎖状低密度ポリエチレン（バイオマスLLDPE) | BRASKEM SLH118 | 双日プラネット（BRASKEM) | (C2H4)n(C4H8)m(C6H12)o | 84
A103413a | 直鎖状低密度ポリエチレン（バイオマスLLDPE) | BRASKEM SLH218 | 豊田通商（BRASKEM） | (C2H4)n(C4H8)m(C6H12)o | 84
A103413b | 直鎖状低密度ポリエチレン（バイオマスLLDPE) | BRASKEM SLH218 | 双日プラネット（BRASKEM) | (C2H4)n(C4H8)m(C6H12)o | 84
A103414a | 直鎖状低密度ポリエチレン（バイオマスLLDPE) | BRASKEM SLH0820/30AF | 豊田通商（BRASKEM） | (C2H4)n(C4H8)m(C6H8)L | 84
A103414b | 直鎖状低密度ポリエチレン（バイオマスLLDPE) | BRASKEM SLH0820/30AF | 双日プラネット（BRASKEM) | (C2H4)n(C4H8)m(C6H10)L | 84
A103415a | 直鎖状低密度ポリエチレン（バイオマスLLDPE) | BRASKEM SLL318 | 豊田通商（BRASKEM） | (C2H4)n(C4H8)m | 87
A103415b | 直鎖状低密度ポリエチレン（バイオマスLLDPE) | BRASKEM SLL318 | 双日プラネット（BRASKEM) | (C2H4)n(C4H8)m | 87
A103416b | 直鎖状低密度ポリエチレン（バイオマスLLDPE) | BRASKEM SLL218/21 | 双日プラネット（BRASKEM) | (C2H4)n(C4H8)m(C3H6)o | 88
A103417b | 高密度ポリエチレン（バイオマスHDPE） | BRASKEM SGD4960 | 双日プラネット（BRASKEM) | (C2H4)n(C4H8)m | 96
A103418a | 低密度ポリエチレン（バイオマスLDPE） | BRASKEM SBC818 | 豊田通商（BRASKEM） | (C2H4)n | 95
A103418b | 低密度ポリエチレン（バイオマスLDPE） | BRASKEM SBC818 | 双日プラネット（BRASKEM) | (C2H4)n | 95
A103419a | 低密度ポリエチレン（バイオマスLDPE） | BRASKEM SPB208 | 豊田通商（BRASKEM） | (C2H4)n | 95
A103419b | 低密度ポリエチレン（バイオマスLDPE） | BRASKEM SPB208 | 双日プラネット（BRASKEM) | (C2H4)n | 95
A103420a | 低密度ポリエチレン（バイオマスLDPE） | BRASKEM SPB608 | 豊田通商（BRASKEM） | (C2H4)n | 95
A103420b | 低密度ポリエチレン（バイオマスLDPE） | BRASLEM SPB608 | 双日プラネット（BRASKEM) | (C2H4)n | 95
A103421a | 低密度ポリエチレン（バイオマスLDPE） | BRASKEM SPB681 | 豊田通商（BRASKEM） | (C2H4)n | 95
A103421b | 低密度ポリエチレン（バイオマスLDPE） | BRASKEM SPB681 | 双日プラネット（BRASKEM) | (C2H4)n | 95
A103422a | 低密度ポリエチレン（バイオマスLDPE） | BRASKEM SBF0323HC | 豊田通商（BRASKEM） | (C2H4)n | 95
A103422b | 低密度ポリエチレン（バイオマスLDPE） | BRASKEM SBF0323HC | 双日プラネット（BRASKEM) | (C2H4)n | 95
A103423a | 低密度ポリエチレン（バイオマスLDPE） | BRASKEM SEB853 | 豊田通商（BRASKEM） | (C2H4)n | 95
A103423b | 低密度ポリエチレン（バイオマスLDPE） | BRASKEM SEB853 | 双日プラネット（BRASKEM) | (C2H4)n | 95
A103424a | 低密度ポリエチレン（バイオマスLDPE） | BRASKEM STN7006 | 豊田通商（BRASKEM） | (C2H4)n | 95
A103424b | 低密度ポリエチレン（バイオマスLDPE） | BRASKEM STN7006 | 双日プラネット（BRASKEM) | (C2H4)n | 95
A103425a | 高密度ポリエチレン（バイオマスHDPE） | BRASKEM SGE7252NS | 豊田通商（BRASKEM） | (C2H4)n(C4H8)m | 96
A103425b | 高密度ポリエチレン（バイオマスHDPE） | BRASKEM SGE7252NS | 双日プラネット（BRASKEM) | (C2H4)n(C4H8)m | 96
A116401 | PP樹脂（バイオマスポリプロピレン） | Circulen Renew C14PP HP456J | 双日プラネット（LyondellBasell） | (C3H6)n | 36