## 分類番号Ｃ（中間製品)
バイオマスプラ PL ：分類Ｃ（中間製品）
登録番号 | ＰＬ名・製品名・申請者名・形状 |  |  |  | バイオマスプラスチック度（％） | ＰＬ＃
ＰＬ＃ | 物質名 | PL名 | 申請者名 | 形状
C00011 | ポリ乳酸系コンパウンド | テラマックーＪＢ－０２ | ユニチカ | ペレット | 89.7 | C00011
C00012 | ポリ乳酸系フィルム | ダイアミロンＭＦ Ｐタイプ | 三菱ケミカル | フィルム | 25 | C00012
C00016 | ポリ乳酸系フィルム | プラビオ ＰＢ－１００シリーズ | 三菱ケミカル | フィルム | 32 | C00016
C00017 | ポリ乳酸系マルチフィラメント | テラマックーＢＴＭＦ | ユニチカ | マルチフィラメント | 99.9 | C00017
C00018 | ポリ乳酸系モノフィラメント | テラマックーＢＴＭＯ | ユニチカ | モノフィラメント | 99.9 | C00018
C00019 | ポリ乳酸系ステープル | テラマックーＢＴＳＦ | ユニチカ | ステープルフィラメント | 99.9 | C00019
C00020 | ポリ乳酸系紡績糸 | テラマックーＢＴＳＰ | ユニチカ | 紡績糸 | 99.9 | C00020
C00023 | ポリ乳酸系コンパウンド | テラマック樹脂 ＴＰ－４０３０ | ユニチカ | ペレット | 69.9 | Ｃ00023
C00024 | ポリ乳酸系スパンボンド | テラマック スパンボンドＷＴＯ | ユニチカ | 不織布 | 98.9 | Ｃ00024
C00025 | ポリ乳酸系スパンボンド | テラマック スパンボンドＷＷＯ | ユニチカ | 不織布 | 97.9 | Ｃ00025
C00026 | ポリ乳酸系コンパウンド | テラマック樹脂 ＴＰ－４０００ | ユニチカ | コンパウンド | 94.9 | Ｃ00026
C00028 | ポリ乳酸系コンパウンド | ＴＣＡ－８０７０ＭＮ ＮＴ－Ｄ５２２ | ユニチカ | コンパウンド | 30 | Ｃ00028
C00030 | PBAT系コンパウンド | Ｅｃｏｖｉｏ （エコバイオ） | ＢＡＳＦジャパン | コンパウンド | 44.8 | Ｃ00030
C00034 | ポリ乳酸系コンパウンド | テラマック樹脂 ＴＥ－８３００ ｼﾘｰｽﾞ | ユニチカ | コンパウンド | 65 | Ｃ00034
C00035 | ポリ乳酸系コンパウンド | ラクリエ KP9000 | 富士ケミカル | コンパウンド | 97 | Ｃ00035
C00039 | ポリ乳酸系コンパウンド | テラマック樹脂 ＴＤＡ－７０シリーズ | ユニチカ | コンパウンド | 29.5 | Ｃ00039
C00040 | ポリ乳酸系コンパウンド | エコディア V751 X52 | 東レ | コンパウンド | 28.4 | Ｃ00040
C00041 | ポリ乳酸系コンパウンド | エコディア CA05-011 | 東レ | コンパウンド | 29.9 | Ｃ00041
C00042 | ポリ乳酸系コンパウンド | エコディア V554 R10 | 東レ | コンパウンド | 27.9 | Ｃ00042
C00043 | ポリ乳酸系コンパウンド | エコディア V554 X51 | 東レ | コンパウンド | 26.4 | Ｃ00043
C00044 | ポリ乳酸系コンパウンド | エコディア V911 X51 | 東レ | コンパウンド | 29.3 | Ｃ00044
C00045 | ポリ乳酸系コンパウンド | テラマック樹脂 ＴＡＡー７０シリーズ | ユニチカ | コンパウンド | 29.5 | Ｃ00045
C00046 | ポリ乳酸系コンパウンド | テラマック樹脂 ＴＥ－２０００シリーズ | ユニチカ | コンパウンド | 99.4 | Ｃ00046
C00047 | ポリ乳酸系コンパウンド | ラクリエ (FC100, FC110, FC119, FC119U) | 富士ケミカル | コンパウンド | 98.9 | Ｃ00047
C00048 | ポリ乳酸系コンパウンド | ラクリエ FC106 | 富士ケミカル | コンパウンド | 94.9 | Ｃ00048
C00049 | ポリ乳酸系コンパウンド | ラクリエ VB6000 | 富士ケミカル | コンパウンド | 54.9 | Ｃ00049
C00050 | ポリ乳酸系コンパウンド | ラクリエ (FC500, FC510, FC519) | 富士ケミカル | コンパウンド | 98.9 | Ｃ00050
C00051 | ポリ乳酸系フィルム | プラビオ ＰＢ－２００シリーズ | 三菱ケミカル | フィルム | 74.6 | Ｃ00051
C00052 | ポリ乳酸系コンパウンド | テラマック樹脂 ＴＥ－１０３０シリーズ | ユニチカ | コンパウンド | 69.4 | Ｃ00052
C00053 | ポリ乳酸系コンパウンド | テラマック樹脂 ＴＥ－１０７０シリーズ | ユニチカ | コンパウンド | 29.4 | Ｃ00053
C00057 | ポリ乳酸系コンパウンド | エコディア CA11-024 | 東レ | コンパウンド | 28.5 | C00057
C00069 | ポリ乳酸系エマルション | ランディ ＰＬ－３０００ | ミヨシ油脂 | エマルション | 29.4（絶乾時73.6） | C00069
C00074 | ポリ乳酸系コンパウンド | ラクリエ VB5625 | 富士ケミカル | コンパウンド | 58.9 | C00074
C00076 | ポリ乳酸系コンパウンド | テラマック樹脂 HV-50Hシリーズ | ユニチカ | コンパウンド | 95 | C00076
C00077 | ポリ乳酸系コンパウンド | テラマック樹脂 TE-G30シリーズ | ユニチカ | コンパウンド | 65 | C00077
C00078 | ポリ乳酸系シート | バイオHL | 積水化成品工業 | シート | 26.7 | C00078
C00079 | ポリ乳酸系マルチフィラメント | コーンマルチ/コーンBCFシリーズ | 富士ケミカル | マルチフィラメント | 93.9 | C00079
C00080 | 不飽和ポリエステル系コンパウンド | BIOMUP 772APTシリーズ | 日本ユピカ | コンパウンド | 37.1 | C00080
C00081 | ポリ乳酸系コンパウンド | JFX-2500C | 帝人 | コンパウンド | 25 | C00081
C00082 | ポリ乳酸系コンパウンド | エコディア V751 X53 | 東レ | コンパウンド | 27.9 | C00082
C00084 | ポリ乳酸系コンパウンド | エコディア V554 X52 | 東レ | コンパウンド | 25.9 | C00084
C00085 | ポリ乳酸系コンパウンド | テラマック樹脂 TE-7000シリーズ | ユニチカ | コンパウンド | 95 | C00085
C00086 | ポリ乳酸系フィルム | プラビオ ＰＢ－３００シリーズ | 三菱ケミカル | フィルム | 83.9 | C00086
C00087 | ポリ乳酸系シート | ＥＢ７００シリーズ | 太平化学製品 | シート | 79.8 | C00087
C00088 | ポリ乳酸系マスターバッチ | テラマック樹脂 TEA-2000MB | ユニチカ | MB | 19.9 | C00088
C00089 | バイオPE系フィルム | ｴｺｶｲﾝﾄﾞﾌｨﾙﾑ(HDﾀｲﾌﾟ） | ジェイフィルム | フィルム | 28.8 | C00089
C00090 | ポリ乳酸系コンパウンド | テラマック樹脂 TE-8210 | ユニチカ | コンパウンド | 64.5 | C00090
C00091 | ﾎﾟﾘ乳酸系ｼｰﾄ | エコディア 1A23（Ｃ N)A | 東レ | シート | 76.9 | C00091
C00092 | ﾎﾟﾘ乳酸系ｺﾝﾊﾟｳﾝﾄﾞ | TE-8040 MNｼﾘｰｽﾞ | ユニチカ | コンパウンド | 55 | C00092
C00102 | ﾎﾟﾘｱﾐﾄﾞ系ｺﾝﾊﾟｳﾝﾄﾞ | ﾄﾚｶ TLP2160（XTLP-N003) | 東レ | ｺﾝﾊﾟｳﾝﾄﾞ | 26.4 | C00102
C00103 | ﾎﾟﾘｱﾐﾄﾞ系ｺﾝﾊﾟｳﾝﾄﾞ | ﾄﾚｶ 2701T-30V(FA20-005) | 東レ | ｺﾝﾊﾟｳﾝﾄﾞ | 29.7 | C00103
C00104 | ポリ乳酸系ｼｰﾄ | ｴｺﾃﾞｨｱ #1000 1B01(C～N)A | 東レ | シート | 99.8 | C00104
C00105 | ポリ乳酸系ｼｰﾄ | ｴｺﾃﾞｨｱ #1000 1F01(C～N)A | 東レ | シート | 99.8 | C00105
C00108 | ﾎﾟﾘ乳酸系ｼｰﾄ | ｴｺﾃﾞｨｱ #2000 1A28(C～N)A | 東レ | シート | 93.9 | C00108
C00110 | ﾎﾟﾘ乳酸系ｺﾝﾊﾟｳﾝﾄﾞ | JFZ-2000B | 帝人 | ｺﾝﾊﾟｳﾝﾄﾞ | 25 | C00110
C00111 | ﾎﾟﾘ乳酸系ﾌｨﾙﾑ | ｴｺﾛｰｼﾞｭ SAｼﾘｰｽﾞ | 三菱ケミカル | ﾌｨﾙﾑ | 97.9 | C00111
C00112 | ﾎﾟﾘ乳酸系ﾌｨﾙﾑ | ｴｺﾛｰｼﾞｭ SBｼﾘｰｽﾞ | 三菱ケミカル | ﾌｨﾙﾑ | 75.9 | C00112
C00113 | ﾎﾟﾘ乳酸系ﾌｨﾙﾑ | ｴｺﾛｰｼﾞｭ SCｼﾘｰｽﾞ | 三菱ケミカル | ﾌｨﾙﾑ | 97.9 | C00113
C00114 | ﾎﾟﾘ乳酸系ﾌｨﾙﾑ | ｴｺﾛｰｼﾞｭ SGｼﾘｰｽﾞ | 三菱ケミカル | ﾌｨﾙﾑ | 84.9 | C00114
C00115 | ﾎﾟﾘ乳酸系ﾌｨﾙﾑ | ｴｺﾛｰｼﾞｭ SRｼﾘｰｽﾞ | 三菱ケミカル | ﾌｨﾙﾑ | 80.9 | C00115
C00116 | ﾎﾟﾘ乳酸系ﾌｨﾙﾑ | ｴｺﾛｰｼﾞｭ SWｼﾘｰｽﾞ | 三菱ケミカル | ﾌｨﾙﾑ | 81.9 | C00116
C00117 | ﾊﾞｲｵPE系ｺﾝﾊﾟｳﾝﾄﾞ | ﾉﾊﾞﾃｯｸHD HF315BP | 日本ﾎﾟﾘｴﾁﾚﾝ | ｺﾝﾊﾟｳﾝﾄﾞ | 26.8 | C00117
C00118 | ﾊﾞｲｵPE系ｺﾝﾊﾟｳﾝﾄﾞ | ﾉﾊﾞﾃｯｸLD YX14204 | 日本ﾎﾟﾘｴﾁﾚﾝ | ｺﾝﾊﾟｳﾝﾄﾞ | 26.9 | C00118
C00120 | ﾎﾟﾘ乳酸系ｺﾝﾊﾟｳﾝﾄﾞ | ﾃﾗﾏｯｸ樹脂 TE-MTｼﾘｰｽﾞ | ユニチカ | ｺﾝﾊﾟｳﾝﾄﾞ | 80 | C00120.
C00121 | ﾊﾞｲｵPE系ｺﾝﾊﾟｳﾝﾄﾞ | ﾉﾊﾞﾃｯｸHD HJ491BP | 日本ﾎﾟﾘｴﾁﾚﾝ | ｺﾝﾊﾟｳﾝﾄﾞ | 26.4 | C00121
C00127 | ｾﾙﾛｰｽ樹脂系ｺﾝﾊﾟｳﾝﾄﾞ | ｾﾙﾌﾞﾚﾝEC210ｼﾘｰｽﾞ | ﾀﾞｲｾﾙﾐﾗｲｽﾞ | ｺﾝﾊﾟｳﾝﾄﾞ | 47.5 | C00127
C00131 | ﾊﾞｲｵPE系ｽﾘｯﾄﾔｰﾝ | PEｸﾞﾗｽ ﾊﾞｲｵWHITE 3032-8900 | 豊通ﾏﾃｯｸｽ | ｽﾘｯﾄﾔｰﾝ | 50.4 | C00131
C00132 | ﾊﾞｲｵPE系ｽﾘｯﾄﾔｰﾝ | PEｸﾞﾗｽ ﾊﾞｲｵ L-GREEN 5761-8900 | 豊通ﾏﾃｯｸｽ | ｽﾘｯﾄﾔｰﾝ | 50.4 | C00132
C00133 | ﾊﾞｲｵPE系ｽﾘｯﾄﾔｰﾝ | PEｸﾞﾗｽ ﾊﾞｲｵ D-GREEN 5762-8900 | 豊通ﾏﾃｯｸｽ | ｽﾘｯﾄﾔｰﾝ | 50.4 | C00133
C00135 | ｾﾙﾛｰｽ樹脂系ｺﾝﾊﾟｳﾝﾄﾞ | ｾﾙﾌﾞﾚﾝEC430ｼﾘｰｽﾞ | ﾀﾞｲｾﾙﾐﾗｲｽﾞ | ｺﾝﾊﾟｳﾝﾄﾞ | 42.6 | C00135
C00136 | ﾊﾞｲｵPE系ｽﾘｯﾄﾔｰﾝ | PEｸﾞﾗｽ ﾊﾞｲｵWHITE 3032-6000 | 豊通ﾏﾃｯｸｽ | ｽﾘｯﾄﾔｰﾝ | 50.4 | C00136
C00137 | ﾊﾞｲｵPE系ｽﾘｯﾄﾔｰﾝ | PEｸﾞﾗｽ ﾊﾞｲｵ L-GREEN 5761-6000 | 豊通ﾏﾃｯｸｽ | ｽﾘｯﾄﾔｰﾝ | 50.4 | C00136
C00138 | ﾊﾞｲｵPE系ｽﾘｯﾄﾔｰﾝ | PEｸﾞﾗｽ ﾊﾞｲｵ D-GREEN 5762-6000 | 豊通ﾏﾃｯｸｽ | ｽﾘｯﾄﾔｰﾝ | 50.4 | C00136
C00139 | ﾎﾟﾘ乳酸系ｼｰﾄ | EB771E | 太平化学製品 | ｼｰﾄ | 51.9 | C00139
C00140 | ﾊﾞｲｵPE系ｼｰﾄ | ﾕｰｼｰﾄ BIO （1500/5200R/1200ｼﾘｰｽﾞ） | 日泉ﾎﾟﾘﾃｯｸ | ｼｰﾄ | 25.9 | C00140
C00141 | ﾊﾞｲｵPE系ｽﾘｯﾄﾔｰﾝ | PEｸﾞﾗｽ ﾊﾞｲｵ WHITE 301-11100 | 豊通ﾏﾃｯｸｽ | ｽﾘｯﾄﾔｰﾝ | 50.4 | C00141
C00142 | ﾊﾞｲｵPE系ｽﾘｯﾄﾔｰﾝ | PEｸﾞﾗｽ ﾊﾞｲｵ L-GREEN 751-11100 | 豊通ﾏﾃｯｸｽ | ｽﾘｯﾄﾔｰﾝ | 50.4 | C00142
C00143 | ﾊﾞｲｵPE系ｽﾘｯﾄﾔｰﾝ | PEｸﾞﾗｽ ﾊﾞｲｵ D-GREEN 750-11100 | 豊通ﾏﾃｯｸｽ | ｽﾘｯﾄﾔｰﾝ | 50.4 | C00143
C00144 | ﾊﾞｲｵPE系ﾌｨﾙﾑ | PE-NM50 | 凸版印刷 | ﾌｨﾙﾑ | 51.9 | C00144
C00145 | ﾊﾞｲｵPE系ﾌｨﾙﾑ | PE-NM28 | 凸版印刷 | ﾌｨﾙﾑ | 28.9 | C00145
C00146 | ﾎﾟﾘ乳酸系ﾌｨﾙﾑ | ﾋﾞｵｸﾘｱ | 旭化成 | ﾌｨﾙﾑ | 97.9 | C00146
C00147 | ﾊﾞｲｵPE系ﾌﾗｯﾄﾔｰﾝ | PEﾃｰﾌﾟ ﾊﾞｲｵ6535-3300 | 豊通ﾏﾃｯｸｽ | ﾌﾗｯﾄﾄﾔｰﾝ | 32.9 | C00147
C00148 | PLA系ｺﾝﾊﾟｳﾝﾄﾞ | ﾃﾗﾏｯｸ TBA-2075Bｼﾘｰｽﾞ | ユニチカ | ｺﾝﾊﾟｳﾝﾄﾞ | 25 | C00148
C00149 | PLA系ｺﾝﾊﾟｳﾝﾄﾞ | TE-8020MN ｼﾘｰｽﾞ | ユニチカ | ｺﾝﾊﾟｳﾝﾄﾞ | 78 | C00149
C00150 | PLA系ｺﾝﾊﾟｳﾝﾄﾞ | PLA212PF XX（XX;01-09) | 喬福集團 | ｺﾝﾊﾟｳﾝﾄﾞ | 92.9 | C00150
C00151 | PLA系ｺﾝﾊﾟｳﾝﾄﾞ | PLA212AG XX（XX;01-09) | 喬福集團 | ｺﾝﾊﾟｳﾝﾄﾞ | 93.9 | C00151
C00152 | PLA系ｺﾝﾊﾟｳﾝﾄﾞ | PLA212HT XX（XX;01-09) | 喬福集團 | ｺﾝﾊﾟｳﾝﾄﾞ | 90.9 | C00152
C00153 | PLA系ｺﾝﾊﾟｳﾝﾄﾞ | PLA212LST XX（XX;01-09) | 喬福集團 | ｺﾝﾊﾟｳﾝﾄﾞ | 94.9 | C00153
C00154 | PLA系ｺﾝﾊﾟｳﾝﾄﾞ | PLA212MH XX（XX;01-09) | 喬福集團 | ｺﾝﾊﾟｳﾝﾄﾞ | 90.9 | C00154
C00155 | PLA系ｺﾝﾊﾟｳﾝﾄﾞ | PLA212MS XX（XX;01-09) | 喬福集團 | ｺﾝﾊﾟｳﾝﾄﾞ | 90.9 | C00155
C00156 | ｾﾙﾛｰｽ樹脂系ｺﾝﾊﾟｳﾝﾄﾞ | ｾﾙﾌﾞﾚﾝECRGC1ｼﾘｰｽﾞ | ﾀﾞｲｾﾙﾐﾗｲｽﾞ | ｺﾝﾊﾟｳﾝﾄﾞ | 50.5 | C00156
C00157 | ﾊﾞｲｵPET系ｼｰﾄ | ﾊﾞｲｵﾏｽ A-PETｼｰﾄ | ﾔﾏﾄｴｽﾛﾝ | ｼｰﾄ | 25.6 | C00157
C00158 | ﾊﾞｲｵPE系ﾌｨﾗﾒﾝﾄ | ﾊﾞｲｵPEﾌｨﾗﾒﾝﾄﾔｰﾝ ｸﾞﾘｰﾝ | 豊通ﾏﾃｯｸｽ | ﾌｨﾗﾒﾝﾄ | 31 | C00158
C00159 | ﾊﾞｲｵPET系ﾌｨﾗﾒﾝﾄ | ﾊﾞｲｵﾎﾟﾘｴｽﾃﾙﾌｨﾗﾒﾝﾄﾔｰﾝ ﾌﾞﾗｯｸ | 豊通ﾏﾃｯｸｽ | ﾌｨﾗﾒﾝﾄ | 30.3 | C00159
C00160 | ﾊﾞｲｵPE系ｽﾘｯﾄﾔｰﾝ | PEｸﾞﾗｽﾊﾞｲｵ L-BLUE 2626-6000 | 豊通ﾏﾃｯｸｽ | ｽﾘｯﾄﾔｰﾝ | 50.4 | C00160
C00161 | ﾊﾞｲｵPE系ｽﾘｯﾄﾔｰﾝ | PEｸﾞﾗｽﾊﾞｲｵ D-BLUE 2599-6000 | 豊通ﾏﾃｯｸｽ | ｽﾘｯﾄﾔｰﾝ | 50.4 | C00161
C00163 | PA11ｺﾝﾊﾟｳﾝﾄﾞ | Rilsan® MB3000 | ｱﾙｹﾏ | ｺﾝﾊﾟｳﾝﾄﾞ | 84.8 | C00163
C00164 | PLA系ｴﾏﾙｼﾞｮﾝ | ﾗﾝﾃﾞｨ PL-1005 | ミヨシ油脂 | ｴﾏﾙｼﾞｮﾝ | 37.9（絶乾時 94.7） | C00164
C00165 | PLA発泡体 | LACTIF® （ﾎﾟﾘ乳酸発泡粒子） | JSP | ﾁｯﾌﾟ | 97.9 | C00165
C00166 | PLA発泡体 | LACTIF® （ﾎﾟﾘ乳酸発泡粉砕品） | JSP | 発泡体 | 97.9 | C00166
C00167 | PLA発泡体 | LACTIF® （ﾎﾟﾘ乳酸発泡成形品） | JSP | 発泡体 | 97.9 | C00167
C00168 | ﾊﾞｲｵPE系ｺﾝﾊﾟｳﾝﾄﾞ | ﾉﾊﾞﾃｯｸHD HB330EBP | 日本ﾎﾟﾘｴﾁﾚﾝ | ｺﾝﾊﾟｳﾝﾄﾞ | 31 | C00168
C00169 | PBSA系ｺﾝﾊﾟｳﾝﾄﾞ | FORZEAS AA9002 | 三菱ｹﾐｶﾙ | ｺﾝﾊﾟｳﾝﾄﾞ | 33 | C00169
C00170 | PBSA系ｺﾝﾊﾟｳﾝﾄﾞ | FORZEAS DA9002 | 三菱ｹﾐｶﾙ | ｺﾝﾊﾟｳﾝﾄﾞ | 38 | C00170
C00171 | PBS系ｺﾝﾊﾟｳﾝﾄﾞ | FORZEAS ZA9001 | 三菱ｹﾐｶﾙ | ｺﾝﾊﾟｳﾝﾄﾞ | 28.9 | C00171
C00172 | ﾊﾞｲｵPE系ｽﾘｯﾄﾔｰﾝ | PEｸﾞﾗｽﾊﾞｲｵ LG6000DT70 | 豊通ﾏﾃｯｸｽ | ｽﾘｯﾄﾔｰﾝ | 61.1 | C00172
C00173 | ﾊﾞｲｵPE系ｽﾘｯﾄﾔｰﾝ | PEｸﾞﾗｽﾊﾞｲｵ DG6000DT70 | 豊通ﾏﾃｯｸｽ | ｽﾘｯﾄﾔｰﾝ | 61.1 | C00173
C00174 | ﾊﾞｲｵPE系ｽﾘｯﾄﾔｰﾝ | PEｸﾞﾗｽﾊﾞｲｵ DB6000DT70 | 豊通ﾏﾃｯｸｽ | ｽﾘｯﾄﾔｰﾝ | 61.1 | C00174
C00175 | ﾊﾞｲｵPE系ｽﾘｯﾄﾔｰﾝ | PEｸﾞﾗｽﾊﾞｲｵ W6000DT70 | 豊通ﾏﾃｯｸｽ | ｽﾘｯﾄﾔｰﾝ | 61.1 | C00175
C00176 | PBS系ﾏｽﾀｰﾊﾞｯﾁ | FORZEAS MZ9A0201 | 三菱ｹﾐｶﾙ | ﾍﾟﾚｯﾄ | 47.5 | C00176
C00177 | PBS系ﾏｽﾀｰﾊﾞｯﾁ | FORZEAS MZ9A0101 | 三菱ｹﾐｶﾙ | ﾍﾟﾚｯﾄ | 48 | C00177
C00178 | PBS系ﾏｽﾀｰﾊﾞｯﾁ | FORZEAS MZ7A0101 | 三菱ｹﾐｶﾙ | ﾍﾟﾚｯﾄ | 48 | C00178
C00179 | PBS系ｺﾝﾊﾟｳﾝﾄﾞ | FORZEAS ZM9B01 | 三菱ｹﾐｶﾙ | ﾍﾟﾚｯﾄ | 48.4 | C00179
C00180 | PBS系ｺﾝﾊﾟｳﾝﾄﾞ | FORZEAS ZM9B02 | 三菱ｹﾐｶﾙ | ﾍﾟﾚｯﾄ | 48.4 | C00180
C00181 | PBS系ｺﾝﾊﾟｳﾝﾄﾞ | FORZEAS ZA7001 | 三菱ｹﾐｶﾙ | ﾍﾟﾚｯﾄ | 48.9 | C00181
C00182 | PBS系ｺﾝﾊﾟｳﾝﾄﾞ | FORZEAS ZF7001 | 三菱ｹﾐｶﾙ | ﾍﾟﾚｯﾄ | 39.2 | C00182
C00183 | PBS系ｺﾝﾊﾟｳﾝﾄﾞ | FORZEAS ZF7003 | 三菱ｹﾐｶﾙ | ﾍﾟﾚｯﾄ | 33.9 | C00183
C00184 | PBS系ｺﾝﾊﾟｳﾝﾄﾞ | FORZEAS ZF7004 | 三菱ｹﾐｶﾙ | ﾍﾟﾚｯﾄ | 30.2 | C00184
C00185 | PBS系ｺﾝﾊﾟｳﾝﾄﾞ | FORZEAS ZF9001 | 三菱ｹﾐｶﾙ | ﾍﾟﾚｯﾄ | 39.3 | C00185
C00186 | PBS系ｺﾝﾊﾟｳﾝﾄﾞ | FORZEAS ZA9002 | 三菱ｹﾐｶﾙ | ﾍﾟﾚｯﾄ | 41.2 | C00186
C00187 | PBS系ｺﾝﾊﾟｳﾝﾄﾞ | FORZEAS MZ6H2601 | 三菱ｹﾐｶﾙ | ﾍﾟﾚｯﾄ | 30.3 | C00187
C00188 | PLA系ｺﾝﾊﾟｳﾝﾄﾞ | BM100 | 東洋ｽﾁﾚﾝ | ﾍﾟﾚｯﾄ | 29.7 | C00188
C00189 | ﾊﾞｲｵPE系ｽﾘｯﾄﾔｰﾝ | PEｸﾞﾗｽﾊﾞｲｵ DG940-6F | 豊通ﾏﾃｯｸｽ | ｽﾘｯﾄﾔｰﾝ | 65.8 | C00189
C00190 | ﾊﾞｲｵPE系ｽﾘｯﾄﾔｰﾝ | PEｸﾞﾗｽﾊﾞｲｵ LG940-6F | 豊通ﾏﾃｯｸｽ | ｽﾘｯﾄﾔｰﾝ | 65.8 | C00190
C00191 | ﾊﾞｲｵPE系ｽﾘｯﾄﾔｰﾝ | PEｸﾞﾗｽﾊﾞｲｵ WH940-6F | 豊通ﾏﾃｯｸｽ | ｽﾘｯﾄﾔｰﾝ | 67.6 | C00191
C00192 | PHBH系コンパウンド | カネカ生分解性ポリマーGreen Planet™ X131A | カネカ | ペレット | 98.1 | C00192
C00193 | PHBH系コンパウンド | カネカ生分解性ポリマーGreen Planet™ 151C | カネカ | ペレット | 97.8 | C00193
C00194 | PHBH系コンパウンド | カネカ生分解性ポリマーGreen Planet™ X331N | カネカ | ペレット | 97.1 | C00194
C00195 | カネカ生分解性ポリマーPHBH | X337N | カネカ | ペレット | 99 | C00195
C00196 | PBS系ｺﾝﾊﾟｳﾝﾄﾞ | FORZEAS FT0021 | 三菱ｹﾐｶﾙ | ﾍﾟﾚｯﾄ | 62.5 | C00196
C00197 | ﾊﾞｲｵPE系ﾌｨﾗﾒﾝﾄ | ﾊﾞｲｵPEﾌｨﾗﾒﾝﾄﾔｰﾝ ﾌﾞﾗｯｸ | 豊通ﾏﾃｯｸｽ | ﾌｨﾗﾒﾝﾄ | 31 | C00197
C00198 | PLA系ｺﾝﾊﾟｳﾝﾄﾞ | ﾃﾗﾏｯｸ樹脂 TP-5040 | ユニチカ | ペレット | 49.9 | C00198
C00199 | PLA系ｾﾙﾛｰｽｺﾝﾊﾟｳﾝﾄﾞ | GS CNF PLA | GSｱﾗｲｱﾝｽ | ペレット | 76.9 | C00199
C00200 | PHBH系コンパウンド | カネカ生分解性ポリマーGreen Planet™ X131N | カネカ | ペレット | 97.1 | C00200
C0020１ | カネカ生分解性ポリマーPHBH | 151N | カネカ | ペレット | 98 | C00201
C00202 | カネカ生分解性ポリマーPHBH | X151A | カネカ | ペレット | 99 | C00202
C00203 | PLA系ｺﾝﾊﾟｳﾝﾄﾞ | BM400 | 東洋ｽﾁﾚﾝ | ﾍﾟﾚｯﾄ | 29.7 | C00203
C00204 | ﾊﾞｲｵPE系ﾌｨﾗﾒﾝﾄ | ﾊﾞｲｵPEﾌｨﾗﾒﾝﾄﾔｰﾝ ﾅﾁｭﾗﾙ | 豊通ﾏﾃｯｸｽ | ﾌｨﾗﾒﾝﾄ | 31 | C00204
C00205 | PBS系ｾﾙﾛｰｽｺﾝﾊﾟｳﾝﾄﾞ | GS CNF PBS | GSｱﾗｲｱﾝｽ | ペレット | 37 | C00205
C00206 | バイオPE系フィルム | ｴｺｶｲﾝﾄﾞﾌｨﾙﾑ(LLﾀｲﾌﾟ） | ジェイフィルム | フィルム | 27.8 | C00206
C00207 | バイオPE系フィルム | CSｼｭﾘﾝｸﾊﾞｲｵ 27.5% | 大倉工業 | フィルム | 27.5 | C00207
C00208 | バイオPE系フィルム | CSｼｭﾘﾝｸﾊﾞｲｵ 37.0% | 大倉工業 | フィルム | 37 | C00208
C00209 | PLA系ｺﾝﾊﾟｳﾝﾄﾞ | BN600 | 東洋ｽﾁﾚﾝ | ペレット | 29.7 | C00209
C00210 | PLA系上質紙ｺﾝﾊﾟｳﾝﾄﾞ | GS BP Paper | GSｱﾗｲｱﾝｽ | ペレット | 59.9 | C00210
C00211 | PLA系上質紙ｾﾙﾛｰｽｺﾝﾊﾟｳﾝﾄﾞ | GS BP CNF Paper | GSｱﾗｲｱﾝｽ | ペレット | 45.9 | C00211
C00212 | PLA系木粉ｺﾝﾊﾟｳﾝﾄﾞ | GS BP Wood | GSｱﾗｲｱﾝｽ | ペレット | 89.9 | C00212
C00213 | PLA系澱粉ｺﾝﾊﾟｳﾝﾄﾞ | NEQAS | 三和商会 | ペレット | 29.9 | C00213
C00214 | ポリアミド系ｺﾝﾊﾟｳﾝﾄﾞ | XecoT XB510A30 | ユニチカ | ペレット | 36.8 | C00214
C00215 | ポリアミド系ｺﾝﾊﾟｳﾝﾄﾞ | XecoT XG510A30 | ユニチカ | ペレット | 36.8 | C00215
C00216 | PLA系樹脂 | ﾃﾗﾏｯｸ樹脂 TP-3000ｼﾘｰｽﾞ | ユニチカ | ペレット | 99.8 | C00216
C00217 | PLA系ｺﾝﾊﾟｳﾝﾄﾞ | ﾃﾗﾏｯｸ樹脂 TP-5020ｼﾘｰｽﾞ | ユニチカ | ペレット | 71.3 | C00217
C00218 | PBAT系コンパウンド | エコバイオ Ｆシリーズ１ | ＢＡＳＦジャパン | ペレット | 7.9 | C00218
C00219 | 酢酸セルロース真球微粒子 | BELLOCEA シリーズ | ダイセル | 微粒子 | 59.3 | C00219
C00220 | セルロース樹脂系繊維束 | セルロースアセテートトウ | ダイセル | トウ | 58.4 | C00220
C00221 | PBSA系コンパウンド | FORZEAS DA9005 | 三菱ｹﾐｶﾙ | ペレット | 30.1 | C00221
C00222 | PBS系コンパウンド | FORZEAS ZF9002 | 三菱ｹﾐｶﾙ | ペレット | 31.5 | C00222
C00223 | PBSA系コンパウンド | FORZEAS DA9003 | 三菱ｹﾐｶﾙ | ペレット | 26.7 | C00223
C00224 | PE系コンパウンド | SoarnoL PB7104B | 三菱ｹﾐｶﾙ | ペレット | 26.6 | C00224
C00225 | HDPE系マスターバッチ | TET 7YE132 BLU-FD | トーヨーカラー | ペレット | 63.4 | C00225
C00226 | セルロース樹脂系コンパウンド | NeCycle NAシリーズ | NECプラットフォームズ | ペレット | 45.1 | C00226
C00227 | PLA系コンパウンド | TRIBIO T-310MB | 第一工業製薬 | ペレット | 79.9 | C00227
C00228 | PLA系コンパウンド | TRIBIO S-920MB | 第一工業製薬 | ペレット | 59.9 | C00228
C00229 | HDPE系マスターバッチ | TET 5YE104 GRN-FD | トーヨーカラー | ペレット | 57.6 | C00229
C00230 | HDPE系マスターバッチ | TET 2YE225 CRN-FD | トーヨーカラー | ペレット | 52.8 | C00230
C00231 | HDPE系マスターバッチ | TET 1YC867 WHT-A-FD | トーヨーカラー | ペレット | 51.7 | C00231
C00232 | PLA系コンパウンド | ＴＣＡ－８０７０ＭＮ ＮＴ－W５５０ | ユニチカ | ペレット | 30 | C00232
C00233 | CA系コンパウンド | NEQAS OCEAN OCN100 | 三和商会 | ペレット | 41.8 | C00233
C00234 | PBSA系コンパウンド | FORZEAS DA9007 | 三菱ｹﾐｶﾙ | ﾍﾟﾚｯﾄ | 38.9 | C00234
C00235 | PBS系コンパウンド | FORZEAS MZ7A0201 | 三菱ｹﾐｶﾙ | ﾍﾟﾚｯﾄ | 47.5 | C00235
C00236 | PBS系コンパウンド | FORZEAS ZA9005 | 三菱ｹﾐｶﾙ | ﾍﾟﾚｯﾄ | 39.3 | C00236
C00237 | PBS系コンパウンド | FORZEAS ZM7B01 | 三菱ｹﾐｶﾙ | ﾍﾟﾚｯﾄ | 48.4 | C00237
C00238 | PBSA系コンパウンド | FORZEAS MD9A0202 | 三菱ｹﾐｶﾙ | ﾍﾟﾚｯﾄ | 32.8 | C00238
C00239 | PBSA系コンパウンド | FORZEAS DM9B01 | 三菱ｹﾐｶﾙ | ﾍﾟﾚｯﾄ | 33.4 | C00239
C00240 | CA系コンパウンド | NEQAS OCEAN OCN100E | ネクアス | ペレット | 36.2 | C00240
C00241 | CA系コンパウンド | NEQAS OCEAN OCN30T | 三和商会 | ペレット | 27.1 | C00241
C00242 | 水酸基変性澱粉系フィルム | プランテック HP | クラレ | フィルム | 72 | C00242
C00243 | LLDPE系フィルム | コージンバイオポリセット | 興人フィルム＆ケミカルズ | フィルム | 25..2 | C00243
C00244 | ポリ乳酸系コンパウンド | ラクリエ FC310,FC329 | 富士ケミカル | コンパウンド | 99 | C00244
C00245 | ポリ乳酸系コンパウンド | ラクリエ FC410,FC410PT | 富士ケミカル | コンパウンド | 99 | C00245
C00246 | ポリ乳酸系コンパウンド | ラクリエ FC710,FC710P,FC710PT | 富士ケミカル | コンパウンド | 99 | C00246
C00247 | ポリ乳酸系コンパウンド | ラクリエ FC810,FC829 | 富士ケミカル | コンパウンド | 99 | C00247
C00248 | HDPE系コンパウンド | HFS-60-BIO | 三協化学工業 | コンパウンド | 33 | C00248
C00249 | バイオPE系コンパウンド | CEF-2 | バンドー化学 | コンパウンド | 75 | C00249
C00250 | PBS系コンパウンド | FORZEAS ZF7006 | 三菱ｹﾐｶﾙ | ﾍﾟﾚｯﾄ | 44.1 | C00250
C00251 | PLA系マスターバッチ | ｱｲﾎﾞﾘｰ OPM-7Y2432 | 住化カラー | ﾍﾟﾚｯﾄ | 44.7 | C00251
C00252 | PE系シート | TAS-BPC25ｼﾘｰｽﾞ | 大成化工 | シート | 27.5 | C00252
C00253 | PE系シート | TAS-BPC50ｼﾘｰｽﾞ | 大成化工 | シート | 50.8 | C00253
C00254 | PBS系コンパウンド | FORZEAS ZA9006 | 三菱ｹﾐｶﾙ | ﾍﾟﾚｯﾄ | 56.4 | C00254
C00255 | 変性ポリオレフィン | Modic L522BP | 三菱ｹﾐｶﾙ | ﾍﾟﾚｯﾄ | 66.6 | C00255
C00256 | PBS系コンパウンド | FORZEAS ZA9007 | 三菱ｹﾐｶﾙ | ﾍﾟﾚｯﾄ | 56.4 | C00256
C00257 | HDPE系フィルム | OK バイオ HBP90 | 大倉工業 | フィルム | 95 | C00257
C00258 | 炭素繊維強化ポリアミド系コンパウンド | パイロフィルペレットNL-C-40 | 三菱ｹﾐｶﾙ | ペレット | 54.9 | C00258
C00259 | PHBH系コンパウンド | カネカ生分解性ポリマーGreen Planet™（1504スラリー） | カネカ | スラリー | 49.4 | C00259
C00260 | PHBH系コンパウンド | カネカ生分解性ポリマーGreen Planet™（1504パウダー） | カネカ | パウダー | 98.8 | C00260
C00261 | ポリアミド610系ｺﾝﾊﾟｳﾝﾄﾞ | ”アミラン” CM2001L ナチュラル | 東レ | ペレット | 59.2 | C00261
C00262 | 水酸基変性澱粉系シート | プランテック RM-A 300 | クラレ | シート | 32，4 | C00262
C00263 | 水酸基変性澱粉系シート | プランテック RM-A 350 | クラレ | シート | 28 | C00263
C00264 | ポリ乳酸系コンパウンド | テラマック樹脂 ＴＡＡー５０シリーズ | ユニチカ | ペレット | 49.4 | C00264
C00265 | PLA系コンパウンド | エコニンジャ | 北村化学産業 | ペレット | 87.1 | C00265
C00266 | CA系コンパウンド | セルブレンEC XDN080-60000 | ﾀﾞｲｾﾙﾐﾗｲｽﾞ | ペレット | 51.8 | C00266
C00267 | PA系コンパウンド | ダイアミド CX7323HAGF35 | ポリプラ･エボニック | ペレット | 28.6 | C00267
C00268 | バイオPE系コンパウンド | アドマー®BE300 | 三井化学 | ペレット | 87.8 | C00268
C00269 | バイオPE系コンパウンド | アドマー®BE590 | 三井化学 | ペレット | 52.2 | C00269
C00270 | ポリ乳酸シート | PLA100％サトウキビシート | 大同至高 | シート | 99.9 | C00270
C00271 | バイオPA系フィラメント | ACELON T BP90 ナイロンフィラメント | 相互ブリッスル | ﾌｨﾗﾒﾝﾄ | 99.9 | C00271
C00272 | バイオポリカーボネート系シート | ディアフィクス BPGシリーズ | 三菱ｹﾐｶﾙ | シート | 32.4 | C00272
C00273 | CA系コンパウンド | セルブレンEC XDN176－4X2929 | ﾀﾞｲｾﾙﾐﾗｲｽﾞ | ペレット | 47.5 | C00273
C00274 | ｲｿｿﾙﾊﾞｲﾄﾞ系共重合ﾎﾟﾘｶｰﾎﾞﾈｰﾄ系コンパウンド | デュラビオ D7340-810 | 三菱ｹﾐｶﾙ | ペレット | 57 | C00274
C00275 | ｲｿｿﾙﾊﾞｲﾄﾞ系共重合ﾎﾟﾘｶｰﾎﾞﾈｰﾄ系コンパウンド | デュラビオ DT5120R | 三菱ｹﾐｶﾙ | ペレット | 37.8 | C00275
C00276 | ｲｿｿﾙﾊﾞｲﾄﾞ系共重合ﾎﾟﾘｶｰﾎﾞﾈｰﾄ系コンパウンド | デュラビオ DT5140R | 三菱ｹﾐｶﾙ | ペレット | 37.8 | C00276
C00277 | PHBH系コンパウンド | カネカ生分解性ポリマーGreen Planet M304 | カネカ | ペレット | 97.5 | C00277
C00278 | ポリアミド11 | キャストロン | ユニチカトレーディング | ペレット | 99.1 | C00278
C00279 | PLA系コンパウンド | レヴォダ213S | 神戸精化 | ペレット | 70.4 | C00279
C00280 | ポリアミド１１系コンパウンド | Rilsan® BMN BLACK TLD | アルケマ | ペレット | 97.8 | C00280
C00281 | バイオPE系コンパウンド | アドマー®BE518 | 三井化学 | ペレット | 63.5 | C00281
C00282 | CA系コンパウンド | セルブレンEC EC210－6J000 | ﾀﾞｲｾﾙﾐﾗｲｽﾞ | ペレット | 47.5 | C00282
C00283 | PBSA系コンパウンド | FORZEAS DA9013 | 三菱ｹﾐｶﾙ | ペレット | 38.2 | C00283
C00284 | バイオPE系コンパウンド | PE-T ZZ 21C4798 IV | 大日精化 | ペレット | 90.2 | C00284
C00285 | PLA系発泡シート | 発泡ユーミィシート タイプ１ | 大同至高 | シート | 99 | C00285
C00286 | PA系コンパウンド | Uポリマー AXG-3500-30 | ユニチカ | ペレット | 30 | C00286
C00287 | バイオPE系チューブ | バイオレフィン５０H | 福助工業 | フィルム | 50.4 | C00287
C00288 | バイオPE系チューブ | バイオレフィン９０H | 福助工業 | フィルム | 91.2 | C00288
C00289 | ｲｿｿﾙﾊﾞｲﾄﾞ系共重合ﾎﾟﾘｶｰﾎﾞﾈｰﾄ系コンパウンド | デュラビオ D6350R | 三菱ｹﾐｶﾙ | ペレット | 50.5 | C00289
C00290 | ｲｿｿﾙﾊﾞｲﾄﾞ系共重合ﾎﾟﾘｶｰﾎﾞﾈｰﾄ系コンパウンド | デュラビオ D7340R | 三菱ｹﾐｶﾙ | ペレット | 58.8 | C00290
C00291 | ｲｿｿﾙﾊﾞｲﾄﾞ系共重合ﾎﾟﾘｶｰﾎﾞﾈｰﾄ系コンパウンド | デュラビオ D7342SR | 三菱ｹﾐｶﾙ | ペレット | 57.1 | C00291
C00292 | PLA系コンパウンド | レヴォダ161 | 浙江海正生物材料 | ペレット | 94.7 | C00292
C00293 | PLA系コンパウンド | レヴォダ171 | 浙江海正生物材料 | ペレット | 89.9 | C00293
C00294 | バイオPE系マスターバッチ | SKM60B777タルクBRホワイト | 三協化成工業 | ペレット | 60.1 | C00294
C00295 | PLA系不織布 | KURAFLEX™PLAメルトブローン不織布 | クラレ | 不織布 | 99.9 | C00295
C00296 | PLA系コンパウンド | レヴォダ７１１B | 浙江海正生物材料 | ペレット | 59.3 | C00296
C00297 | CA系コンパウンド | セルブレン EC XDN239-4X2959 | ダイセルミライズ | ペレット | 43.3 | C00297
C00298 | バイオPE系シート | ニューペルカ LCXB-150TN | 三和化工株式会社 | シート | 25.8 | C00298
C00299 | バイオPE系シート | ニューペルカ LCXB-200TN | 三和化工株式会社 | シート | 25.2 | C00299
C00300 | CA樹脂シート | セルブレン EC XDN239を用いたシート | ダイセル | シート | 43.2 | C00300