## 分類番号Ｃ（中間製品)
バイオマスプラ PL ：分類Ｃ（中間製品）
PL＃ | 物質名 | PL名 | 申請者名 | 形状
C00011 | ポリ乳酸系コンパウンド | テラマックーJB-02 | ユニチカ | ペレット | 89.7
C00012 | ポリ乳酸系フィルム | ダイアミロンMF Pタイプ | 三菱ケミカル | フィルム | 25
C00016 | ポリ乳酸系フィルム | プラビオ PB-100シリーズ | 三菱ケミカル | フィルム | 32
C00017 | ポリ乳酸系マルチフィラメント | テラマック-BTMF | ユニチカ | マルチフィラメント | 99.9
C00018 | ポリ乳酸系モノフィラメント | テラマック-BTMO | ユニチカ | モノフィラメント | 99.9
C00019 | ポリ乳酸系ステープル | テラマック-BTSF | ユニチカ | ステープルフィラメント | 99.9
C00020 | ポリ乳酸系紡績糸 | テラマック-BTSP | ユニチカ | 紡績糸 | 99.9
C00023 | ポリ乳酸系コンパウンド | テラマック樹脂 TP-4030 | ユニチカ | ペレット | 69.9
C00024 | ポリ乳酸系スパンボンド | テラマック スパンボンドWTO | ユニチカ | 不織布 | 98.9
C00025 | ポリ乳酸系スパンボンド | テラマック スパンボンドWWO | ユニチカ | 不織布 | 97.9
C00026 | ポリ乳酸系コンパウンド | テラマック樹脂 TP-4000 | ユニチカ | コンパウンド | 94.9
C00028 | ポリ乳酸系コンパウンド | TCA-8070MN NT-D522 | ユニチカ | コンパウンド | 30
C00030 | PBAT系コンパウンド | Ecovio（エコバイオ） | BASFジャパン | コンパウンド | 44.8
C00034 | ポリ乳酸系コンパウンド | テラマック樹脂 TE-8300シリーズ | ユニチカ | コンパウンド | 65
C00035 | ポリ乳酸系コンパウンド | ラクリエ KP9000 | 富士ケミカル | コンパウンド | 97
C00039 | ポリ乳酸系コンパウンド | テラマック樹脂 TDA-70シリーズ | ユニチカ | コンパウンド | 29.5
C00040 | ポリ乳酸系コンパウンド | エコディア V751 X52 | 東レ | コンパウンド | 28.4
C00041 | ポリ乳酸系コンパウンド | エコディア CA05-011 | 東レ | コンパウンド | 29.9
C00042 | ポリ乳酸系コンパウンド | エコディア V554 R10 | 東レ | コンパウンド | 27.9
C00043 | ポリ乳酸系コンパウンド | エコディア V554 X51 | 東レ | コンパウンド | 26.4
C00044 | ポリ乳酸系コンパウンド | エコディア V911 X51 | 東レ | コンパウンド | 29.3
C00045 | ポリ乳酸系コンパウンド | テラマック樹脂 TAA-70シリーズ | ユニチカ | コンパウンド | 29.5
C00046 | ポリ乳酸系コンパウンド | テラマック樹脂 TE-2000シリーズ | ユニチカ | コンパウンド | 99.4
C00047 | ポリ乳酸系コンパウンド | ラクリエ (FC100, FC110, FC119, FC119U) | 富士ケミカル | コンパウンド | 98.9
C00048 | ポリ乳酸系コンパウンド | ラクリエ FC106 | 富士ケミカル | コンパウンド | 94.9
C00049 | ポリ乳酸系コンパウンド | ラクリエ VB6000 | 富士ケミカル | コンパウンド | 54.9
C00050 | ポリ乳酸系コンパウンド | ラクリエ (FC500, FC510, FC519) | 富士ケミカル | コンパウンド | 98.9
C00051 | ポリ乳酸系フィルム | プラビオ PB-200シリーズ | 三菱ケミカル | フィルム | 74.6
C00052 | ポリ乳酸系コンパウンド | テラマック樹脂 TE-1030シリーズ | ユニチカ | コンパウンド | 69.4
C00053 | ポリ乳酸系コンパウンド | テラマック樹脂 TE-1070シリーズ | ユニチカ | コンパウンド | 29.4
C00057 | ポリ乳酸系コンパウンド | エコディア CA11-024 | 東レ | コンパウンド | 28.5
C00069 | ポリ乳酸系エマルション | ランディ PL-3000 | ミヨシ油脂 | エマルション | 29.4（絶乾時73.6）
C00074 | ポリ乳酸系コンパウンド | ラクリエ VB5625 | 富士ケミカル | コンパウンド | 58.9
C00076 | ポリ乳酸系コンパウンド | テラマック樹脂 HV-50Hシリーズ | ユニチカ | コンパウンド | 95
C00077 | ポリ乳酸系コンパウンド | テラマック樹脂 TE-G30シリーズ | ユニチカ | コンパウンド | 65
C00078 | ポリ乳酸系シート | バイオHL | 積水化成品工業 | シート | 26.7
C00079 | ポリ乳酸系マルチフィラメント | コーンマルチ/コーンBCFシリーズ | 富士ケミカル | マルチフィラメント | 93.9
C00080 | 不飽和ポリエステル系コンパウンド | BIOMUP 772APTシリーズ | 日本ユピカ | コンパウンド | 37.1
C00081 | ポリ乳酸系コンパウンド | JFX-2500C | 帝人 | コンパウンド | 25
C00082 | ポリ乳酸系コンパウンド | エコディア V751 X53 | 東レ | コンパウンド | 27.9
C00084 | ポリ乳酸系コンパウンド | エコディア V554 X52 | 東レ | コンパウンド | 25.9
C00085 | ポリ乳酸系コンパウンド | テラマック樹脂 TE-7000シリーズ | ユニチカ | コンパウンド | 95
C00086 | ポリ乳酸系フィルム | プラビオ PB-300シリーズ | 三菱ケミカル | フィルム | 83.9
C00087 | ポリ乳酸系シート | EB700シリーズ | 太平化学製品 | シート | 79.8
C00088 | ポリ乳酸系マスターバッチ | テラマック樹脂 TEA-2000MB | ユニチカ | MB | 19.9
C00089 | バイオPE系フィルム | エコカインドフィルム（HDタイプ） | ジェイフィルム | フィルム | 28.8
C00090 | ポリ乳酸系コンパウンド | テラマック樹脂 TE-8210 | ユニチカ | コンパウンド | 64.5
C00091 | ポリ乳酸系シート | エコディア 1A23（Ｃ N)A | 東レ | シート | 76.9
C00092 | ポリ乳酸系コンパウンド | TE-8040 MNシリーズ | ユニチカ | コンパウンド | 55
C00102 | ポリアミド系コンパウンド | トレカ TLP2160（XTLP-N003) | 東レ | コンパウンド | 26.4
C00103 | ポリアミド系コンパウンド | トレカ 2701T-30V(FA20-005) | 東レ | コンパウンド | 29.7
C00104 | ポリ乳酸系シート | エコディア #1000 1B01(C～N)A | 東レ | シート | 99.8
C00105 | ポリ乳酸系シート | エコディア #1000 1F01(C～N)A | 東レ | シート | 99.8
C00108 | ポリ乳酸系シート | エコディア #2000 1A28(C～N)A | 東レ | シート | 93.9
C00110 | ポリ乳酸系コンパウンド | JFZ-2000B | 帝人 | コンパウンド | 25
C00111 | ポリ乳酸系フィルム | エコロージュ SAシリーズ | 三菱ケミカル | フィルム | 97.9
C00112 | ポリ乳酸系フィルム | エコロージュ SBシリーズ | 三菱ケミカル | フィルム | 75.9
C00113 | ポリ乳酸系フィルム | エコロージュ SCシリーズ | 三菱ケミカル | フィルム | 97.9
C00114 | ポリ乳酸系フィルム | エコロージュ SGシリーズ | 三菱ケミカル | フィルム | 84.9
C00115 | ポリ乳酸系フィルム | エコロージュ SRシリーズ | 三菱ケミカル | フィルム | 80.9
C00116 | ポリ乳酸系フィルム | エコロージュ SWシリーズ | 三菱ケミカル | フィルム | 81.9
C00117 | バイオPE系コンパウンド | ノバテック HD HF315BP | 日本ポリエチレン | コンパウンド | 26.8
C00118 | バイオPE系コンパウンド | ノバテック LD YX14204 | 日本ポリエチレン | コンパウンド | 26.9
C00120 | ポリ乳酸系コンパウンド | テラマック樹脂 TE-MTシリーズ | ユニチカ | コンパウンド | 80
C00121 | バイオPE系コンパウンド | ノバテック HD HJ491BP | 日本ポリエチレン | コンパウンド | 26.4
C00127 | セルロース樹脂系コンパウンド | セルブレン® EC210シリーズ | ダイセル | コンパウンド | 47.5
C00131 | バイオPE系スリットヤーン | WHITE 3032-8900 | 豊通マテックス | スリットヤーン | 50.4
C00132 | バイオPE系スリットヤーン | PEグラスバイオ L-GREEN 5761-8900 | 豊通マテックス | スリットヤーン | 50.4
C00133 | バイオPE系スリットヤーン | PEグラスバイオ D-GREEN 5762-8900 | 豊通マテックス | スリットヤーン | 50.4
C00136 | バイオPE系スリットヤーン | PEグラスバイオ WHITE 3032-6000 | 豊通マテックス | スリットヤーン | 50.4
C00137 | バイオPE系スリットヤーン | PEグラスバイオ L-GREEN 5761-6000 | 豊通マテックス | スリットヤーン | 50.4
C00138 | バイオPE系スリットヤーン | PEグラスバイオ D-GREEN 5762-6000 | 豊通マテックス | スリットヤーン | 50.4
C00139 | ポリ乳酸系シート | EB771E | 太平化学製品 | シート | 51.9
C00140 | バイオPE系シート | ユーシート BIO（1500/5200R/1200シリーズ） | 日泉ポリテック | シート | 25.9
C00141 | バイオPE系スリットヤーン | PEグラスバイオ WHITE 301-11100 | 豊通マテックス | スリットヤーン | 50.4
C00142 | バイオPE系スリットヤーン | PEグラスバイオ L-GREEN 751-11100 | 豊通マテックス | スリットヤーン | 50.4
C00143 | バイオPE系スリットヤーン | PEグラスバイオ D-GREEN 750-11100 | 豊通マテックス | スリットヤーン | 50.4
C00144 | バイオPE系フィルム | PE-NM50 | 凸版印刷 | フィルム | 51.9
C00145 | バイオPE系フィルム | PE-NM28 | 凸版印刷 | フィルム | 28.9
C00146 | ポリ乳酸系フィルム | ビオクリア | 旭化成 | フィルム | 97.9
C00147 | バイオPE系スリットヤーン | PEテープ バイオ6535-3300 | 豊通マテックス | スリットヤーン | 32.9
C00148 | PLA系コンパウンド | テラマック TBA-2075Bシリーズ | ユニチカ | コンパウンド | 25
C00149 | PLA系コンパウンド | TE-8020MN シリーズ | ユニチカ | コンパウンド | 78
C00150 | PLA系コンパウンド | PLA212PF XX（XX;01-09) | 喬福集團 | コンパウンド | 92.9
C00151 | PLA系コンパウンド | PLA212AG XX（XX;01-09) | 喬福集團 | コンパウンド | 93.9
C00152 | PLA系コンパウンド | PLA212HT XX（XX;01-09) | 喬福集團 | コンパウンド | 90.9
C00153 | PLA系コンパウンド | PLA212LST XX（XX;01-09) | 喬福集團 | コンパウンド | 94.9
C00154 | PLA系コンパウンド | PLA212MH XX（XX;01-09) | 喬福集團 | コンパウンド | 90.9
C00155 | PLA系コンパウンド | PLA212MS XX（XX;01-09) | 喬福集團 | コンパウンド | 90.9
C00156 | セルロース樹脂系コンパウンド | セルブレン ECRGC1シリーズ | ダイセルミライズ | コンパウンド | 50.5
C00157 | バイオPET系シート | バイオマスA-PETシート | ヤマトエスロン | シート | 25.6
C00158 | バイオPE系フィラメント | バイオPEフィラメントヤーン グリーン | 豊通マテックス | フィラメント | 31
C00159 | バイオPE系フィラメント | バイオポリエステル フィラメントヤーン ブラック | 豊通マテックス | フィラメント | 30.3
C00160 | バイオPE系スリットヤーン | PEグラスバイオ L-BLUE 2626-6000 | 豊通マテックス | スリットヤーン | 50.4
C00161 | バイオPE系スリットヤーン | PEグラスバイオ D-BLUE 2599-6000 | 豊通マテックス | スリットヤーン | 50.4
C00163 | PA11コンパウンド | Rilsan® MB3000 | アルケマ | コンパウンド | 84.8
C00164 | PLA系エマルジョン | ランディ PL-1005 | ミヨシ油脂 | エマルジョン | 37.9（絶乾時 94.7）
C00165 | PLA発泡体 | LACTIF® （ポリ乳酸発泡粒子） | JSP | チップ | 97.9
C00166 | PLA発泡体 | LACTIF® （ポリ乳酸発泡粉砕品） | JSP | 発泡体 | 97.9
C00167 | PLA発泡体 | LACTIF® （ポリ乳酸発泡成形品） | JSP | 発泡体 | 97.9
C00168 | バイオPE系コンパウンド | ノバテック HD HB330EBP | 日本ポリエチレン | コンパウンド | 31
C00171 | PBS系コンパウンド | FORZEAS ZA9001 | 三菱ケミカル | コンパウンド | 28.9
C00172 | バイオPE系スリットヤーン | PEグラスバイオ LG6000DT70 | 豊通マテックス | スリットヤーン | 61.1
C00173 | バイオPE系スリットヤーン | PEグラスバイオ DG6000DT70 | 豊通マテックス | スリットヤーン | 61.1
C00174 | バイオPE系スリットヤーン | PEグラスバイオ DB6000DT70 | 豊通マテックス | スリットヤーン | 61.1
C00175 | バイオPE系スリットヤーン | PEグラスバイオ W6000DT70 | 豊通マテックス | スリットヤーン | 61.1
C00176 | PBS系マスターバッチ | FORZEAS MZ9A0201 | 三菱ケミカル | ペレット | 47.5
C00177 | PBS系マスターバッチ | FORZEAS MZ9A0101 | 三菱ケミカル | ペレット | 48
C00178 | PBS系マスターバッチ | FORZEAS MZ7A0101 | 三菱ケミカル | ペレット | 48
C00179 | PBS系コンパウンド | FORZEAS ZM9B01 | 三菱ケミカル | ペレット | 48.4
C00180 | PBS系コンパウンド | FORZEAS ZM9B02 | 三菱ケミカル | ペレット | 48.4
C00183 | PBS系コンパウンド | FORZEAS ZF7003 | 三菱ケミカル | ペレット | 33.9
C00184 | PBS系コンパウンド | FORZEAS ZF7004 | 三菱ケミカル | ペレット | 30.2
C00185 | PBS系コンパウンド | FORZEAS ZF9001 | 三菱ケミカル | ペレット | 39.3
C00186 | PBS系コンパウンド | FORZEAS ZA9002 | 三菱ケミカル | ペレット | 41.2
C00188 | PLA系コンパウンド | BM100 | 東洋スチレン | ペレット | 29.9
C00189 | バイオPE系スリットヤーン | PEグラスバイオ DG940-6F | 豊通マテックス | スリットヤーン | 65.8
C00190 | バイオPE系スリットヤーン | PEグラスバイオ LG940-6F | 豊通マテックス | スリットヤーン | 65.8
C00191 | バイオPE系スリットヤーン | PEグラスバイオ WH940-6F | 豊通マテックス | スリットヤーン | 67.6
C00192 | PHBH系コンパウンド | カネカ生分解性ポリマーGreen Planet™ X131A | カネカ | ペレット | 98.1
C00193 | PHBH系コンパウンド | カネカ生分解性ポリマーGreen Planet™ 151C | カネカ | ペレット | 97.8
C00194 | PHBH系コンパウンド | カネカ生分解性ポリマーGreen Planet™ X331N | カネカ | ペレット | 97.1
C00195 | カネカ生分解性ポリマーPHBH | X337N | カネカ | ペレット | 99
C00197 | バイオPE系フィラメント | バイオPEフィラメントヤーン ブラック | 豊通マテックス | フィラメント | 31
C00198 | PLA系コンパウンド | テラマック樹脂 TP-5040 | ユニチカ | ペレット | 49.9
C00199 | PLA系セルロースコンパウンド | GS CNF PLA | GSアライアンス | ペレット | 76.9
C00200 | PHBH系コンパウンド | カネカ生分解性ポリマーGreen Planet™ X131N | カネカ | ペレット | 97.1
C0020１ | カネカ生分解性ポリマーPHBH | 151N | カネカ | ペレット | 98
C00202 | カネカ生分解性ポリマーPHBH | X151A | カネカ | ペレット | 99
C00203 | PLA系コンパウンド | BM400 | 東洋スチレン | ペレット | 29.7
C00204 | バイオPE系フィラメント | バイオPEフィラメントヤーン ナチュラル | 豊通マテックス | フィラメント | 31
C00205 | PBS系セルロースコンパウンド | GS CNF PBS | GSアライアンス | ペレット | 37
C00206 | バイオPE系フィルム | エコカインド フィルム（LLタイプ） | ジェイフィルム | フィルム | 27.8
C00207 | バイオPE系フィルム | CSシュリンクバイオ 27.5% | 大倉工業 | フィルム | 27.5
C00208 | バイオPE系フィルム | CSシュリンクバイオ 37.0% | 大倉工業 | フィルム | 37
C00209 | PLA系コンパウンド | BN600 | 東洋スチレン | ペレット | 29.7
C00210 | PLA系上質紙コンパウンド | GS BP Paper | GSアライアンス | ペレット | 59.9
C00211 | PLA系上質紙セルロースコンパウンド | GS BP CNF Paper | GSアライアンス | ペレット | 45.9
C00212 | PLA系木粉コンパウンド | GS BP Wood | GSアライアンス | ペレット | 89.9
C00213 | PLA系澱粉コンパウンド | NEQAS | 三和商会 | ペレット | 29.9
C00214 | ポリアミド系コンパウンド | XecoT XB510A30 | ユニチカ | ペレット | 36.8
C00215 | ポリアミド系コンパウンド | XecoT XG510A30 | ユニチカ | ペレット | 36.8
C00216 | PLA系樹脂 | テラマック樹脂 TP-3000シリーズ | ユニチカ | ペレット | 99.8
C00217 | PLA系コンパウンド | テラマック樹脂 TP-5020シリーズ | ユニチカ | ペレット | 71.3
C00218 | PBAT系コンパウンド | エコバイオ Fシリーズ1 | BASFジャパン | ペレット | 7.9
C00219 | 酢酸セルロース真球微粒子 | BELLOCEA シリーズ | ダイセル | 微粒子 | 59.3
C00220 | セルロース樹脂系繊維束 | セルロースアセテートトウ | ダイセル | トウ | 58.4
C00221 | PBSA系コンパウンド | FORZEAS DA9005 | 三菱ケミカル | ペレット | 30.1
C00222 | PBS系コンパウンド | FORZEAS ZF9002 | 三菱ケミカル | ペレット | 31.5
C00223 | PBSA系コンパウンド | FORZEAS DA9003 | 三菱ケミカル | ペレット | 26.7
C00224 | PE系コンパウンド | SoarnoL PB7104B | 三菱ケミカル | ペレット | 26.6
C00225 | HDPE系マスターバッチ | TET 7YE132 BLU-FD | トーヨーカラー | ペレット | 63.4
C00226 | セルロース樹脂系コンパウンド | NeCycle NAシリーズ | NECプラットフォームズ | ペレット | 45.1
C00227 | PLA系コンパウンド | TRIBIO T-310MB | 第一工業製薬 | ペレット | 79.9
C00228 | PLA系コンパウンド | TRIBIO S-920MB | 第一工業製薬 | ペレット | 59.9
C00229 | HDPE系マスターバッチ | TET 5YE104 GRN-FD | トーヨーカラー | ペレット | 57.6
C00230 | HDPE系マスターバッチ | TET 2YE225 CRN-FD | トーヨーカラー | ペレット | 52.8
C00231 | HDPE系マスターバッチ | TET 1YC867 WHT-A-FD | トーヨーカラー | ペレット | 51.7
C00232 | PLA系コンパウンド | TCA-8070MN NT-W550 | ユニチカ | ペレット | 30
C00233 | CA系コンパウンド | NEQAS OCEAN OCN100 | 三和商会 | ペレット | 41.8
C00234 | PBSA系コンパウンド | FORZEAS DA9007 | 三菱ケミカル | ペレット | 38.7
C00235 | PBS系マスターバッチ | FORZEAS MZ7A0201 | 三菱ケミカル | ペレット | 47.5
C00236 | PBS系コンパウンド | FORZEAS ZA9005 | 三菱ケミカル | ペレット | 39.3
C00237 | PBS系コンパウンド | FORZEAS ZM7B01 | 三菱ケミカル | ペレット | 48.4
C00238 | PBSA系マスターバッチ | FORZEAS MD9A0202 | 三菱ケミカル | ペレット | 32.8
C00239 | PBSA系コンパウンド | FORZEAS DM9B01 | 三菱ケミカル | ペレット | 33.4
C00240 | CA系コンパウンド | NEQAS OCEAN OCN100E | ネクアス | ペレット | 36.2
C00241 | CA系コンパウンド | NEQAS OCEAN OCN30T | 三和商会 | ペレット | 27.1
C00242 | 水酸基変性澱粉系フィルム | プランテック HP | クラレ | フィルム | 72
C00243 | LLDPE系フィルム | コージンバイオポリセット | 興人フィルム＆ケミカルズ | フィルム | 25..2
C00244 | ポリ乳酸系コンパウンド | ラクリエ FC310, FC329 | 富士ケミカル | コンパウンド | 99
C00245 | ポリ乳酸系コンパウンド | ラクリエ FC410, FC410PT | 富士ケミカル | コンパウンド | 99
C00246 | ポリ乳酸系コンパウンド | ラクリエ FC710, FC710P, FC710PT | 富士ケミカル | コンパウンド | 99
C00247 | ポリ乳酸系コンパウンド | ラクリエ FC810, FC829 | 富士ケミカル | コンパウンド | 99
C00248 | HDPE系コンパウンド | HFS-60-BIO | 三協化学工業 | コンパウンド | 33
C00249 | バイオPE系コンパウンド | CEF-2 | バンドー化学 | コンパウンド | 75
C00250 | PBS系コンパウンド | FORZEAS ZF7006 | 三菱ケミカル | ペレット | 44.1
C00251 | PLA系マスターバッチ | アイボリーOPM-7Y2432 | 住化カラー | ペレット | 44.7
C00252 | PE系シート | TAS-BPC25シリーズ | 大成化工 | シート | 30.7
C00253 | PE系シート | TAS-BPC50シリーズ | 大成化工 | シート | 50.8
C00254 | PBS系コンパウンド | FORZEAS ZA9006 | 三菱ケミカル | ペレット | 56.4
C00255 | 変性ポリオレフィン | Modic L522BP | 三菱ケミカル | ペレット | 66.6
C00256 | PBS系コンパウンド | FORZEAS ZA9007 | 三菱ケミカル | ペレット | 56.4
C00257 | HDPE系フィルム | OK バイオ HBP90 | 大倉工業 | フィルム | 95
C00258 | 炭素繊維強化ポリアミド系コンパウンド | パイロフィルペレットNL-C-40 | 三菱ケミカル | ペレット | 54.9
C00259 | PHBH系コンパウンド | カネカ生分解性ポリマーGreen Planet™（1504スラリー） | カネカ | スラリー | 49.4
C00260 | PHBH系コンパウンド | カネカ生分解性ポリマーGreen Planet™（1504パウダー） | カネカ | パウダー | 98.8
C00261 | ポリアミド610系コンパウンド | ”アミラン” CM2001L ナチュラル | 東レ | ペレット | 59.2
C00262 | 水酸基変性澱粉系シート | プランテック RM-A 300 | クラレ | シート | 32，4
C00263 | 水酸基変性澱粉系シート | プランテック RM-A 350 | クラレ | シート | 28
C00264 | ポリ乳酸系コンパウンド | テラマック樹脂 TAA-50シリーズ | ユニチカ | ペレット | 49.4
C00265 | PLA系コンパウンド | エコニンジャ | 北村化学産業 | ペレット | 87.1
C00266 | CA系コンパウンド | セルブレン® EC XDN080-60000 | ダイセル | ペレット | 51.8
C00267 | PA系コンパウンド | ダイアミド CX7323HAGF35 | ポリプラ･エボニック | ペレット | 28.6
C00268 | バイオPE系コンパウンド | アドマー®BE300 | 三井化学 | ペレット | 87.8
C00269 | バイオPE系コンパウンド | アドマー®BE590 | 三井化学 | ペレット | 52.2
C00270 | ポリ乳酸シート | PLA100％サトウキビシート | 大同至高 | シート | 99.9
C00271 | バイオPA系フィラメント | ACELON T BP90 ナイロンフィラメント | 相互ブリッスル | ﾌｨﾗﾒﾝﾄ | 99.9
C00272 | バイオポリカーボネート系シート | ディアフィクス BPGシリーズ | 三菱ケミカル | シート | 32.4
C00274 | イソソルバイド系共重合ポリカーボネート系コンパウンド | デュラビオ D7340-810 | 三菱ケミカル | ペレット | 57
C00275 | イソソルバイド系共重合ポリカーボネート系コンパウンド | デュラビオ DT5120R | 三菱ケミカル | ペレット | 37.8
C00276 | イソソルバイド系共重合ポリカーボネート系コンパウンド | デュラビオ DT5140R | 三菱ケミカル | ペレット | 37.8
C00277 | PHBH系コンパウンド | カネカ生分解性ポリマーGreen Planet M304 | カネカ | ペレット | 97.5
C00278 | ポリアミド11 | キャストロン | ユニチカトレーディング | ペレット | 99.1
C00279 | PLA系コンパウンド | レヴォダ213S | 神戸精化 | ペレット | 70.4
C00280 | ポリアミド11系コンパウンド | Rilsan® BMN BLACK TLD | アルケマ | ペレット | 97.8
C00281 | バイオPE系コンパウンド | アドマー®BE518 | 三井化学 | ペレット | 63.5
C00282 | CA系コンパウンド | セルブレン® EC EC210－6J000 | ダイセル | ペレット | 47.5
C00283 | PBSA系コンパウンド | FORZEAS DA9013 | 三菱ケミカル | ペレット | 38
C00284 | バイオPE系コンパウンド | PE-T ZZ 21C4798 IV | 大日精化 | ペレット | 90.2
C00285 | PLA系発泡シート | 発泡ユーミィシート タイプ１ | 大同至高 | シート | 99
C00286 | PA系コンパウンド | Uポリマー AXG-3500-30 | ユニチカ | ペレット | 30
C00287 | バイオPE系チューブ | バイオレフィン50H | 福助工業 | フィルム | 50.8
C00288 | バイオPE系チューブ | バイオレフィン90H | 福助工業 | フィルム | 91.2
C00289 | イソソルバイド系共重合ポリカーボネート系コンパウンド | デュラビオ D6350R | 三菱ケミカル | ペレット | 50.5
C00290 | イソソルバイド系共重合ポリカーボネート系コンパウンド | デュラビオ D7340R | 三菱ケミカル | ペレット | 58.8
C00291 | イソソルバイド系共重合ポリカーボネート系コンパウンド | デュラビオ D7342SR | 三菱ケミカル | ペレット | 57.1
C00292 | PLA系コンパウンド | レヴォダ161 | 浙江海正生物材料 | ペレット | 94.7
C00293 | PLA系コンパウンド | レヴォダ171 | 浙江海正生物材料 | ペレット | 89.9
C00294 | バイオPE系マスターバッチ | SKM60B777タルクBRホワイト | 三協化成工業 | ペレット | 60.1
C00295 | PLA系不織布 | KURAFLEX™PLAメルトブローン不織布 | クラレ | 不織布 | 99.9
C00296 | PLA系コンパウンド | レヴォダ711B | 浙江海正生物材料 | ペレット | 59.3
C00297 | CA系コンパウンド | セルブレン® EC XDN239-4X2959 | ダイセル | ペレット | 43.3
C00298 | バイオPE系シート | ニューペルカ LCXB-150TN | 三和化工株式会社 | シート | 28
C00299 | バイオPE系シート | ニューペルカ LCXB-200TN | 三和化工株式会社 | シート | 27.7
C00301 | ポリアミド系コンパウンド | ゼコット XNシリーズ | ユニチカ | ペレット | 54.5
C00302 | CA系シート | セルブレン® EC XDN239を用いたシート2 | ダイセル | シート | 42.7
C00303 | PLA系成型用シート | 成型用ユーミィシート | 大同至高 | シート | 95.9
C00304 | PLA系フィルム | IMYフィルム | BPコンサルティング | シート | 90.9
C00305 | CA系コンパウンド | NEQAS OCEAN OCN100E E025 | ネクアス | ペレット | 51
C00306 | イソソルバイド系共重合ポリカーボネート系コンパウンド | デュラビオ DT7043R | 三菱ケミカル | ペレット | 54.1
C00307 | PBSA系マスターバッチ | MD9B1001 | 東京インキ | ペレット | 30.1
C00308 | PBSA系マスターバッチ | MD9L0502 | 東京インキ | ペレット | 31.8
C00309 | PBS系マスターバッチ | MZ6H2601 | 東京インキ | ペレット | 30
C00310 | バイオマスパウダーレジン | PR BM-1008 30PASS | 東京インキ | パウダー | 95
C00311 | PBSA系コンパウンド | FORZEAS DF9002 | 三菱ケミカル | ペレット | 36.7
C00312 | PBSA系コンパウンド | FORZEAS DF9003 | 三菱ケミカル | ペレット | 39.3
C00313 | CA系コンパウンド | CAFBLO® RSS025 シリーズ | ダイセル | ペレット | 48
C00314 | CA系コンパウンド | CAFBLO® RWX012 シリーズ | ダイセル | ペレット | 52.4
C00315 | CA系コンパウンド | CAFBLO® RSF208 シリーズ | ダイセル | ペレット | 43.6
C00316 | CA系シート | CAFBLO® RSF208を用いたシート | ダイセル | シート | 43.1
C00317 | バイオPE系チューブ | バイオレフィン25H | 福助工業 | フィルム | 25.9
C00318 | バイオPE系チューブ | バイオレフィン30H | 福助工業 | フィルム | 30.7
C00319 | PP系シート | TAS-BPP25シリーズ | 大成化工 | シート | 25.2
C00320 | PLA系コンパウンド | (N)CA8270P-B1 | CJ CheilJedang | ペレット | 96.6
C00321 | PHBH系コンパウンド | カネカ生分解性バイオポリマーGreen Planet M107, M108, M109 | カネカ | ペレット | 91
C00322 | PHBH系コンパウンド | カネカ生分解性バイオポリマーGreen Planet M704 | カネカ | ペレット | 96
C00323 | PHBH系コンパウンド | カネカ生分解性バイオポリマーGreen Planet M705 | カネカ | ペレット | 93.5
C00324 | PHBH系コンパウンド | カネカ生分解性バイオポリマーGreen Planet M706 | カネカ | ペレット | 94
C00325 | PHBH系コンパウンド | カネカ生分解性バイオポリマーGreen Planet M201 | カネカ | ペレット | 97.4
C00326 | PHBH系コンパウンド | カネカ生分解性バイオポリマーGreen Planet M111 | カネカ | ペレット | 97.4
C00327 | PLA/PBS芯鞘型複合繊維 | miracle fiber KK-PL | 大和紡績 | 繊維 | 78
C00328 | PHBH系コンパウンド | カネカ生分解性バイオポリマーGreen Planet 1703 | カネカ | ペレット | 98.7
C00329 | PHBH系カラーマスターバッチ | GPM 6CE082 GREEN AL | 東京インキ | ペレット | 76.5
C00330 | PHBH系カラーマスターバッチ | GPM 8CE258 GRAY AL | 東京インキ | ペレット | 77.4
C00331 | PHBH系カラーマスターバッチ | GPM 7CE281 BROWN AL | 東京インキ | ペレット | 81.2
C00332 | PE系シート | TAS-BPGシリーズ | 大成化工 | シート | 27.5