## 分類番号Ａ-2（コンポスト化可能合成高分子化合物
分類番号Ａ－２（コンポスト化可能合成高分子化合物）
注-１：ISO 14851/14852/14855/17556 = JIS K 6950/6951/6953/6955, ISO 14855-2
注-２：牛脂由来の油脂類を出発原料として使用する場合は、高温高圧の条件下で加水分解、けん化又はエステル交換したものに限る。
「高温高圧の条件下」とは、２５０℃、５MPa（５０気圧）、３時間以上での連続処理を言う。
登録番号 | 物質名・ＰＬ名・提供メーカー・化学構造式 |  |  |  | 形状制限 | 備考 | ＰＬ＃
ＰＬ＃ | 物質名 | ＰＬ名 | 提供メーカー | 化学構造式
A40101 | ポリ乳酸 | NatureWorks 3000 series | ﾈｲﾁｬｰﾜｰｸｽ ｼﾞｬﾊﾟﾝ（NatureWorks） | [C3H4O2]n | ≦3.2㎜ | FDA'FCN-178(Jan.3rd'02) | A40101
A40102 | ポリ乳酸 | NatureWorks 4000 series | ﾈｲﾁｬｰﾜｰｸｽ ｼﾞｬﾊﾟﾝ（NatureWorks） | [C3H4O2]n | ≦3.2㎜ |  | A40102
A40103 | ポリ乳酸 | NatureWorks 6000 series | ﾈｲﾁｬｰﾜｰｸｽ ｼﾞｬﾊﾟﾝ（NatureWorks） | [C3H4O2]n | ≦3.2㎜ |  | A40103
A40104 | ポリ乳酸 | NatureWorks 8000 series | ﾈｲﾁｬｰﾜｰｸｽ ｼﾞｬﾊﾟﾝ（NatureWorks） | [C3H4O2]n | ≦3.2㎜ |  | A40104
A40105 | ポリ乳酸 | NatureWorks 2000 series | ﾈｲﾁｬｰﾜｰｸｽ ｼﾞｬﾊﾟﾝ（NatureWorks） | [C3H4O2]n | ≦3.2㎜ |  | A40105
A40106 | ポリ乳酸 | NatureWorks 7000 series | ﾈｲﾁｬｰﾜｰｸｽ ｼﾞｬﾊﾟﾝ（NatureWorks） | [C3H4O3]n | ≦3.2㎜ |  | A40106
A44701 | ポリ乳酸 | Luminy L-シリーズ | トタルエナジーズコービオン | ［C3H4O2］n | ≦4㎜ |  | A44701
A44702 | ポリ乳酸 | Luminy LX-シリーズ | トタルエナジーズコービオン | ［C3H4O2］n | ≦4㎜ |  | A44702
A44703 | ポリ乳酸 | Luminy D-シリーズ | トタルエナジーズコービオン | ［C3H4O2］n | ≦4㎜ |  | A44703
A46001 | ポリ（３－ヒドロキシブチレートーコー４－ヒドロキシブチレート） | PHACT™ A1000P | CJ CHEIL JEDANG | H（C４H６O2)m-(C４H６O2)ｎOH | ≦250μm |  | A46001
A46002 | ポリ（３－ヒドロキシブチレートーコー４－ヒドロキシブチレート） | PHACT™ S1000P | CJ CHEIL JEDANG | H（C４H６O2)m-(C４H６O2)ｎOH | ≦330μm |  | A46002
A54401a | ポリブチレンサクシネート | BioPBS FZ71 | PTT MCC | [-(OC4H8O)-(COC2H4CO)-]n | ≦74μm |  | A54401a
A54401b | ポリブチレンサクシネート | BioPBS FZ91 | PTT MCC | [-(OC4H8O)-(COC2H4CO)-]n | ≦68μm |  | A54401b
A54402 | ポリブチレンサクシネートアジペート | BioPBS FD92 | PTT MCC | [-(OC4H8O)m-(COC2H4CO)n-(COC4H8CO)p-]q | ≦87μm |  | A54402
A54403 | ポリブチレンサクシネート | BioPBS FZ78 | PTT MCC | [-(OC4H8O)-(COC2H4CO)-]n | ≦74μm |  | A54403
A54801 | ﾎﾟﾘﾌﾞﾁﾚﾝｱｼﾞﾍﾟｰﾄﾃﾚﾌﾀﾚｰﾄ | A400(ECOPOND KD 1024) | KINGFA | [C8H4O3]x-[C4H8O]y-[C6H8O3]z | ≦125μm |  | A54801
A55201 | ﾎﾟﾘﾌﾞﾁﾚﾝｱｼﾞﾍﾟｰﾄﾃﾚﾌﾀﾚｰﾄ | TUNHE PBAT | BLUERIDGE | H-(O-(Ch2)4-OCO-(CH2)4-CO-)n-(O-(CH2)4-OCO-(Ch2)6-CO)m-H | ≦48μｍ
A55202 | ポリブチレンサクシネート | TUNHE PBS | BLUERIDGE | [-(OC4H8O)-(COC2H4CO)-]n | ≦55μｍ
A55501 | ポリブチレンアジペートテレフタレート | ECO-A | 長春ジャパン | [C8H4O3]x-[C4H8O]y-[C6H8O3]z | ≦109μm
A55502 | ポリブチレンサクシネート | ECO-B | 長春ジャパン | [-(OC4H8O)-(COC2H4CO)-]n | ≦83μm |  | A55502
A55801 | ポリブチレンアジペートテレフタレート | Ecoworld Biodegradable Polymer | JinHui ZhaoLong High Tech | [C8H4O3]x-[C4H8O]y-[C6H8O3]z | ≦109μm |  | A55801
A55901 | ポリブチレンアジペートテレフタレート | Biodegradable Resin KHB21 | Kanghui New Material Technology | [C8H4O3]x-[C4H8O]y-[C6H8O3]z | ≦51μｍ |  | A55901