## 分類番号Ｂ－１（安定剤）
生分解性プラPL：分類番号Ｂ－１（安定剤）
注：牛脂由来の油脂類を出発原料として使用する場合は、高温高圧の条件下で加水分解、けん化又はエステル交換したものに限る。
「高温高圧の条件下」とは、２５０℃、５MPa（５０気圧）、３時間以上での連続処理を言う。
登録番号 | 物質名・ＰＬ名・化学構造式・官報公示整理番号・ＣＡＳ番号 |  |  |  |  | ○：食添 | 備考 | ＰＬ＃
ＰＬ＃ | 物質名 | ＰＬ名 | 化学構造式 | 官報番号 | ＣＡＳ番号
B10001 | 2,5,7,8-テトラメチル-2(4',8',12'-トリメチルトリデシル）クロマン-6-オール | イルガノックスＥ２０１ | C42H82O4S | 9-864 | 10191-41-0 |  | <1wt% | B10001
B10002 | 無水酢酸 | 無水酢酸 | C4H6O3 | 2-690 | 108-24-7 |  | <1wt% | B10002
B10004 | トリフェニルフォスフェート | スミライザーＴＰＰＲ | C18H15O3P | 3-2501 | 115-86-8 |  | <1wt% | B10004
B10005 | ３，３’-チオビスプロピオン酸ジドデシルエステル | イルガノックスＰＳ８００ＦＬ | C30H58O4S | 2-1399 | 123-28-4 |  | <1wt% | B10005
B10005(2) | ジラウリルチオジプロピオネート | アンチオックスＬ | C30H58O4S | 2-1399 | 123-28-4 |  | <1wt% | B10005(2)
B10006 | トリブチルフォスフェート | トリブチルフォスフェート | C12H27O3P | 2-2021 | 126-73-8 |  | <1wt% | B10006
B10009 | 1,3,5-トリメチル-2,4,6-トリス（3,5-ジ-t-ブチル-4-ヒドロキシ）ベンゼン | ＩＲＧＡＮＯＸ１３３０ | C54H78O3 | 4-191 | 1709-70-2 |  | <1wt% | B10009
B10010 | ネオペンチルグリコールジグリシジルエーテル | ネオペンチルグリコールジグリシジルエーテル | C11H20O4 | 2-396 | 17557-23-2 |  | <1wt% | B10010
B10011 | 2-ヒドロキシ-4-(オクチルオキシ)ベンゾフェノン | スミソルブ１３０ | C21H26O3 | 4-141 | 1843-05-6 |  | <1wt% | B10011
B10011(2) | 2-ヒドロキシ-4-(オクチルオキシ)ベンゾフェノン | Lowilite 22 | C21H26O3 | 4-141 | 1843-05-6 |  | <1wt% | B10011(2)
B10011(3) | 2-ヒドロキシ-4-(オクチルオキシ)ベンゾフェノン | Chimassorb 81 | C21H26O3 | 4-141 | 1843-05-6 |  | <1wt% | B10011(3)
B10011(4) | 2-ヒドロキシ-4-(オクチルオキシ)ベンゾフェノン | バイオソーブ１３０ | C21H26O3 | 4-141 | 1843-05-6 |  | <1wt% | B10011(4)
B10011(5) | 2-ヒドロキシ-4-(オクチルオキシ)ベンゾフェノン | KEMISORB 12 | C21H26O3 | 4-141 | 1843-05-6 |  | <1wt% | B10011(5)
B10012 | n-オクタデシル-β-(4’-ヒドロキシ-3’,5’-ジ-t-ブチルフェニル）プロピオネート | ＩＲＧＡＮＯＸ１０７６ | C35H62O3 | 3-1737 | 2082-79-3 |  | <1wt% | B10012
B10012(2) | ステアリル-β-(3,5-ジ-t-ブチル-4-ヒドロキシフェニル)プロピオネート | アデカスタブAO-50 | C35H62O3 | 3-1737 | 2082-79-3 |  | <1wt% | B10012(2)
B10012(3) | ステアリル-β-(3,5-ジ-t-ブチル-4-ヒドロキシフェニル)プロピオネート | トミノックスＳＳ | C35H62O3 | 3-1737 | 2082-79-3 |  | <1wt% | B10012(3)
B10012(4) | ステアリル-β-(3,5-ジ-t-ブチル-4-ヒドロキシフェニル)プロピオネート | スミライザーBP-76 | C35H62O3 | 3-1737 | 2082-79-3 |  | <1wt% | B10012(4)
B10015 | （３,４-エポキシシクロヘキシル）メチル-３,４-エポキシシクロヘキシルカルボキシレート | セロキサイド２０２１ | C14H20O4 | 3-2452 | 2386-87-0 |  | <1wt% | B10015
B10016 | 2-t-ブチル-4-ヒドロキシアニソール | ２－ｔ－ブチル－４－ヒドロキシアニソール | C11H16O2 | 3-608、9-1199 | 25013-16-5 |  | <1wt% | B10016
B10017 | 2-(3,5-ジ-t-アミル-2-ヒドロキシフェニル)ベンゾトリアゾール | TINUVIN328 |  | 5-3604 | 25973-55-1 |  | <1wt% | B10017
B10017(2) | 2-(2H-ﾍﾞﾝｿﾞﾄﾘｱｿﾞｰﾙ-2-ｲﾙ)-4,6-ｼﾞ-t-ﾍﾞﾝﾁﾙﾌｪﾉｰﾙ | KEMISORB 74 | C22H29N3O | 5-3604 | 25973-55-1 |  | <1wt% | B10017(2)
B10018 | グリセロールポリグリシジルエーテル | グリセロールポリグリシジルエーテル | C12H20O6 | 7-343 | 27043-36-3 |  | <1wt% | B10018
B10019 | トリス（3,5-ジ-t-ブチル-4-ヒドロキシベンジル)-イソシアヌレイト | ＩＲＧＡＮＯＸ３１１４ | C48H72N3O6 | 5-1073 | 27676-62-6 |  | <1wt% | B10019
B10020 | 2-(2-ヒドロキシ-5-t-オクチルフェニル）ベンゾトリアゾール | スミソルブ３４０ | C20H25N3O | 5-5371 | 3147-75-9 |  | <1wt% | B10020
B10021 | トリス(2,4-ジ-t-ブチルフェニル）フォスファイト | IRGAFOS 168 | C42H63O3P | 3-3510 | 31570-04-4 |  | <1wt% | B10021
B10021(2) | トリス(2,4-ジ-t-ブチルフェニル）フォスファイト | アデカスタブ2112 | C42H63O3P | 3-3510 | 31570-04-4 |  | <1wt% | B10021(2)
B10021(3) | トリス(2,4-ジ-t-ブチルフェニル）フォスファイト | スミライザーP-16 | C42H63O3P | 3-3510 | 31570-04-4 |  | <1wt% | B10021(3)
B10021(4) | トリス（２４ジｔブチルフェニル）ホスファイト | アデカスタブ２１１２ | C42H63O3P | 3-3510 | 31570-04-4 |  | <1wt% | B10021(4)
B10022 | 1,6-ヘキサンジオールビス〔3-(3,5-ジ-t-ブチル-4-ヒドロキシフェニル）プロピオネート〕 | ＩＲＧＡＮＯＸ２５９ | C40H62O6 | 3-3093 | 35074-77-2 |  | <1wt% | B10022
B10023 | トリエチレングリコールビス-3-(3-t-ブチル-4-ヒドロキシ-5-メチルフェニル）プロピオネート | ＩＲＧＡＮＯＸ２４５ | C34H46O8 | 3-3701 | 36443-68-2 |  | <1wt% | B10023
B10024 | ジステアリルペンタエリスリトールジフォスファイト | アデカスタブＰＥＰ－８ | C23H45O5P2 | 5-1081 | 3806-34-6 |  | <1wt% | B10024
B10026 | 2-(2'-ヒドロｷｼ-3'-tert-ブチル-5'-メチルフェニル）-5-クロロベンゾトリアゾール | TINUVIN326 |  | 5-545 | 3896-11-5 |  | <1wt% | B10026
B10026(2) | 2-(2'-ヒドロｷｼ-3'-tert-ブチル-5'-メチルフェニル）-5-クロロベンゾトリアゾール | アデカスタブ LA-36 |  | 5-545 | 3896-11-5 |  | <1wt% | B10026(2)
B10026(3) | 2-(2'-ヒドロｷｼ-3'-tert-ブチル-5'-メチルフェニル）-5-クロロベンゾトリアゾール | KEMISORB 73 |  | 5-545 | 3896-11-5 |  | <1wt% | B10026(3)
B10028 | 無水トリメリット酸 | 無水トリメリット酸 | C9H4O5 | 3-1362 | 552-30-7 |  | <1wt% | B10028
B10029 | トコフェロール | トコフェロール | C27H46O2 | 9-864 | 59-2-9 |  | <1wt% | B10029
B10030 | ペンタエリスリトールテトラキス[3-(3,5-ジ-t-ブチル-4-ヒドロキシフェニル)プロピオナート] | IRGANOX 1010 | C73H108O１２ | 3-1693 | 6683-19-8 |  | <1wt% | B10030
B10030(2) | ペンタエリスリトールテトラキス[3-(3,5-ジ-t-ブチル-4-ヒドロキシフェニル)プロピオナート] | スミライザーBP-101 | C73H108O１２ | 3-1693 | 6683-19-8 |  | <1wt% | B10030(2)
B10030(3) | ペンタエリスリトールテトラキス[3-(3,5-ジ-t-ブチル-4-ヒドロキシフェニル)プロピオナート] | トミノックスＴＴ | C73H108O１２ | 3-1693 | 6683-19-8 |  | <1wt% | B10030(3)
B10030(4) | ペンタエリスリトールテトラキス[3-(3,5-ジ-t-ブチル-4-ヒドロキシフェニル)プロピオナート] | アデカスタブ AO-60 | C73H108O１２ | 3-1693 | 6683-19-8 |  | <1wt% | B10030(4)
B10030(5) | ペンタエリスリトールテトラキス[3-(3,5-ジ-t-ブチル-4-ヒドロキシフェニル)プロピオナート] | KEMINOX 101 | C73H108O１２ | 3-1693 | 6683-19-8 |  | <1wt% | B10030(5)
B10031 | ３，３’－チオビスプロピオン酸ジオクタデシルエステル | イルガノックスＰＳ８０２ＦＬ | C42H82O4S | 2-1399 | 693-36-7 |  | <1wt% | B10031
B10032 | 2-[2-ヒドロキシ-3,5-ビス(α、α’ジメチルベンジル)フェニル]-2H-ベンゾトリアゾール | TINUVIN234 |  | 5-5459 | 70321-86-7 |  | <1wt% | B10032
B10034 | クエン酸 | クエン酸 | C6H8O7･H2O | 2-1318 | 77-92-9 |  | <1wt% | B10034
B10035 | サイクリックネオペンタンテトライルビス(2,6-ジ-t-ブチル-4-メチルフェイニル)フォスファイト | アデカスタブPEP-36 | C35H54O6P2 | 5-6060 | 80693-00-1 |  | <1wt% | B10035
B10036 | 無水フタル酸 | 無水フタル酸 | C8H4O3 | 3-1344 | 85-44-9 |  |  | B10036
B10037 | 4,4'-ブチリデンビス(3-メチル-6-t-ブチルフェノール) | アデカスタブ-AO-40 | C26H38O2 | 4-250 | 85-60-90 |  | <1wt% | B10037
B10037(2) | 4,4'-ブチリデンビス(3-メチル-6-t-ブチルフェノール) | スミライサーBBM | C26H38O2 | 4-250 | 85-60-90 |  | <1wt% | B10037(2)
B10037(3) | 4,4'-ブチリデンビス(3-メチル-6-t-ブチルフェノール) | ヨシノックスBB | C26H38O2 | 4-250 | 85-60-90 |  | <1wt% | B10037(3)
B10038 | 無水ピロメリット酸 | 無水ピロメリット酸 | C10H2O6 | 3-1287 | 89-32-7 |  | <1wt% | B10038
B10039 | 3,9-ビス[1,1-ジメチル-2-[β-(3-t-ブチル-4-ヒドロキシ-5-メチルフィエニル)プロピオニルオキシ]エチル]2,4,8,10-テトラオキサスピロ[5,5]-ウンデカン | アデカスタブAO-80 | C43H64O10 | 5-5929 | 90498-90-1 |  | <1wt% | B10039
B10039(2) | 3,9-ビス[1,1-ジメチル-2-[β-(3-t-ブチル-4-ヒドロキシ-5-メチルフィエニル)プロピオニルオキシ]エチル]2,4,8,10-テトラオキサスピロ[5,5]-ウンデカン | スミライザGA-80 | C43H64O10 | 5-5929 | 90498-90-1 |  | <1wt% | B10039(2)
B10040 | 4,4'-チオビス(3-メチル-6-t-ブチルフェノール) | スミライザーWX | C22H30O2S | 3-1118 | 96-69-5 |  | <1wt% | B10040
B10040(2) | 4,4'-チオビス(3-メチル-6-t-ブチルフェノール) | ヨシノックスSR | C22H30O2S | 3-1118 | 96-69-5 |  | <1wt% | B10040(2)
B10040(3) | 4,4'-チオビス(3-メチル-6-t-ブチルフェノール) | シーノックスBCS | C22H30O2S | 3-1118 | 96-69-5 |  | <1wt% | B10040(3)
B10041 | 有機金属塩化合物 | アデカロイヤルガードＢＣ－２００ |  | 登録済 | 登録済 |  | <1wt% | B10041
B10042 | ビス（2,2,6,6-テトラメチル-4-ピペリジル）セバケート | サノールＬＳ７７０ |  | 5-3732 |  |  | <1wt% | B10042
B10042(2) | ビス（2,2,6,6-テトラメチル-4-ピペリジル）セバケート | KEMISTAB 77 | C28H52N2O4 | 5-3732 | 52829-07-9 |  | <1wt% | B10042(2)
B10042(3) | ヒンダードアミン系耐光耐熱安定剤 | サノールＬＳ２６２６ |  | 5-5457 |  |  | <1wt% | B10042
B10043 | 2-(2H-ベンゾトリアゾール-2-イル)－ｐ－クレゾール | TINUVIN P |  | 5-544 | 2440-22-4 |  | <1wt% | B10043
B10043(2) | 2-(2'-ﾋﾄﾞﾛｷｼ-5'-ﾒﾁﾙﾌｪﾆﾙ)-ﾍﾞﾝｿﾞﾄﾘｱｿﾞｰﾙ | KEMISORB 71 | C13H11N3O | 5-544 | 2440-22-4 |  | <1wt% | B10043(2)
B10044 | 2,5-ジメチル-2,5-ビス（t-ブチルパーオキシ）ヘキサン | 2,5-ジメチル-2,5-ビス（t-ブチルパーオキシ）ヘキサン |  | 2-368 | 78-63-7 |  | <1wt% | B10044
B10045 | 2,5-ジメチル-2,5-ビス（t-ブチルパーオキシ）ヘキサン＋珪酸カルシウム | 2,5-ジメチル-2,5-ビス（t-ブチルパーオキシ）ヘキサン＋珪酸カルシウム |  | 2-368, 1-194 | 78-63-7,1344-95-2 |  | <1wt% | B10045
B10046 | 2,5-ジメチル-2,5-ビス（t-ブチルパーオキシ）ヘキサン＋珪藻土 | 2,5-ジメチル-2,5-ビス（t-ブチルパーオキシ）ヘキサン＋珪藻土 |  | 2-368 | 78-63-7,68855-54-9 |  | <1wt% | B10046
B10047 | 2,4-ジ-t-ブチル-6-(5-クロロベンゾトリアゾール-2-イルー) フェノール | Tinuvin 327 |  | 5-3605 |  |  | <1wt% | B10047
B10048 | 2,5-ビス［5'-t-ブチルーベンゾオキサゾリル(2)］ チオフェン | ＵＶＩＴＥＸ OＢ |  | 5-3934 | 7128-64-5 |  | <1wt% | B10048
B10049 | ｐ-クレゾールとジシクロペンタジエンのブチル化反応生成物 | ノクラック PBK |  | 7-2034 | 68610-51-5 |  | <1wt% | B10049
B10050 | ビス（ジプロピルフェニル）カルボジイミド主成分の混合物 | スタバクゾール I |  | 3-142 | 2162-74-5 |  | <1wt% | B10050
B10051 | 多価カルボジイミド 100％ | カルボジライト HMV-８CA |  | 登録済 |  |  | <1wt% | B10051
B10052 | 高分子立体障害型アミン誘導体 | TINUVIN ６２２LD |  | 7-2132 | 65447-77-0 |  | <1wt% | B10053
B10052(2) | ｺﾊｸ酸ｼﾞﾒﾁﾙ･1-(2-ﾋﾄﾞﾛｷｼｴﾁﾙ)-4-ﾋﾄﾞﾛｷｼ-2,2,6,6-ﾃﾄﾗﾒﾁﾙﾋﾟﾍﾟﾘｼﾞﾝ重縮合物 | KEMISTAB 62 |  | 7-2132 | 65447-77-0 |  | <1wt% | B10053(2)
B10053 | ポリ[{6-(1,1,3,3-ﾃﾄﾗﾒﾁﾙﾌﾞﾁﾙ)ｱﾐﾉｰ1,3,5-ﾄﾘｱｼﾞﾝｰ2,4-ｼﾞｲﾙ}{(2,2,6,6-ﾃﾄﾗﾒﾁﾙｰ4-ﾋﾟﾍﾟﾘｼﾞﾙ)ｲﾐﾉ}ﾍｷｻﾒﾁﾚﾝ{2,2,6,6-ﾃﾄﾗﾒﾁﾙｰ4-ﾋﾟﾍﾟﾘｼﾞﾙ)ｲﾐﾉ}] | CHIMASSORB ９４４LD |  | 7-2170 | 71878-19-8 |  | <1wt% | B10054
B10054 | (欠番）
B10055 | 芳香族ポリカルボジイミド ９５％ シリカ ５％ | スタバクゾール P |  | 7-1730，1-548 | 81972-48-7 |  | <1wt% | B10055
B10056 | ジブチルアミン１，３，５－トリアジン・N,N－ビス（２，２，６，６－テトラメチル－４－ピペリジルー１，６－ヘキサメチレンジアミン・N-(２，２，６，６－テトラメチル－４－ピペリジル)ブチルアミンの重縮合物 | キマソーブ２０２０FDL |  |  | 192268-64-7 |  | <1wt% | B10056
B10057 | カルボジイミド系化合物 | ＥＮ－１６０ |  | 登録済 | 登録済 |  | <1wt% | B10057
B10058 | カルボジイミド系化合物 | ＥＮ－１７０ |  | 登録済 | 登録済 |  | <1wt% | B10058
B10059 | カルボジイミド変性イソシアネート | カルボジライト ＬＡ－１ |  | 7-873 |  |  | <1wt% | B10059
B10060 | ビス（2,2,6,6-テトラメチル-4-ピペリジル）セバケート | ADK STABILIZER ＬＡ－７７ |  |  | 52829-07-9 |  | <1wt% | B10060
B10061 | ﾃﾄﾗｷｽ（2,4-ｼﾞ-t-ﾌﾞﾁﾙﾌｪﾆﾙ）-4,4’-ﾋﾞﾌｪﾆﾚﾝ-ｼﾞ-ﾌｫｽﾌｫﾅｲﾄ | SANDSTAB P-EPQ |  | 4-1360 | 119345-01-6 |  | <1wt% | B10061
B10062 | ジオクタデシル-ジスルフィド | Ｈｏｓｔａｎｏｘ ＳＥ １０ |  | 2-475 | 2500-88-1 |  | <1wt% | B10062
B10063 | 2-ヒドロキシ-4-n-オクチルオキシﾍﾞﾝｿﾞフェノン | Ｈｏｓｔａｖｉｎ ＡＲＯ ８ |  | 4-141 | 1843-5-06 |  | <1wt% | B10063
B10064 | ﾋﾞｽ-［3，3-ﾋﾞｽ-(4’-ﾋﾄﾞﾛｷｼ‐3’‐t‐ﾌﾞﾁﾙﾌｪﾆﾙ)‐ﾌﾞﾀﾝ酸］‐ｸﾞﾘｺｰﾙｴｽﾃﾙ | Ｈｏｓｔａｎｏｘ ０３ |  | 4-1510 | 32509-66-3 |  | <1wt% | B10064
B10065 | トリス(2，4‐ジ-t-ブチルフェニル)フォスファイト | Ｈｏｓｔａｎｏｘ PAR ２４ |  | 3-3510 | 31570-04-4 |  | <1wt% | B10065
B10066 | 2-エチル，2’-エトキシ-蓚酸アニリド | Ｓａｎｄｕｖｏｒ ＶＳＵ |  | 3-2830 | 登録済 |  | <1wt% | B10066
B10067 | 1，3，5-ﾄﾘｽ(3，5-ｼﾞｰt-ﾌﾞﾁﾙｰ4-ﾋﾄﾞﾛｷｼﾍﾞﾝｼﾞﾙ)-s-ﾄﾘｱｼﾞﾝｰ2，4，6(1H，3H，5H)ﾄﾘｵﾝ | Ｈｏｓｔａｎｏｘ ０１４ |  | 5-1073 |  |  | <1wt% | B10067
B10068 | ［(4-メトキシフェニル)-メチレン］マロン酸-ジメチルエステル | Ｈｏｓｔａｖｉｎ ＰＲ－２５ |  | 3-3106 | 7443-25-6 |  | <1wt% | B10068
B10069 | 2-[2-ヒドﾛｷｼ-3,5-ｼﾞ(1,1-ｼﾞメチルﾍﾞﾝｼﾞﾙ)]-2H-ﾍﾞﾝｿﾞﾄﾘｱｿﾞｰﾙ | Ｃｈｉｓｏｒｂ ２３４ |  | 5-5449 | 70321-86-7 |  | <1wt% | B10069
B10070 | 2-ヒドロキシ-4-n-オクチロキシベンゾフェノン | Ｃｈｉｓｏｒｂ ＢＰ－１２ |  | 4-141 | 1843-05-6 |  | <1wt% | B10070
B10071 | 2,4-ｼﾞ-tert-ﾌﾞﾁﾙﾌｪﾆﾙ-3,5-ｼﾞ-tert-ﾌﾞﾁﾙ-4-ヒドロキシベンゾｴｰﾄ | ＴＩＮＵＶＩＮ １２０ |  | 3-3046 | 4221-80-1 |  | <1wt% | B1007１
B10071(2) | 2,4-ｼﾞ-tert-ﾌﾞﾁﾙﾌｪﾆﾙ-3,5-ｼﾞ-tert-ﾌﾞﾁﾙ-4-ヒドロキシベンゾｴｰﾄ | KEMISORB 112 |  | 3-3046 | 4221-80-1 |  | <1wt% | B1007１(2)
B10072 | ﾄﾘｽ(4-t-ﾌﾞﾁﾙ-3-ﾋﾄﾞﾛｷｼ-2,6^-ｼﾞﾒﾁﾙﾍﾞﾝｼﾞﾙ)-s-ﾄﾘｱｼﾞﾝ-2,4,6-(1H,3H,5H)ﾄﾘｵﾝ | KEMINOX 179 |  | 5-5453 | 40601-76-1 |  | <1wt% | B10072
B10073 | 高分子立体障害型アミン誘導体 | Uvinul 5050H |  |  |  |  | <1wt% | B10073
B10074 | 多価ｶﾙﾎﾞｼﾞｲﾐﾄﾞ | ｶﾙﾎﾞｼﾞﾗｲﾄ HMV-15CA |  | 登録済 | 登録済み |  | <1wt% | B10074
B10075 | カルボジイミド化合物 | SX-1 |  | 登録済 | 登録済 |  | <1wt% | B10075
B10076 | トリアジン誘導体 | TINUVIN 1600 |  | 登録済 | 登録済 |  | <1wt% | B10076
B10077 | 高分子量型ﾋﾝﾀﾞｰﾄﾞｱﾐﾝ化合物 | ｱﾃﾞｶｽﾀﾌﾞ LA-63FL |  | (5)-5712 |  |  | <1wt% | B10077
B10078 | アルキル酸性リン酸エステル | アデカスタブ ＡＸ－７１ |  | （2）-1986 |  |  | <1wt% | B10078
B10079 | 2,2'-ﾒﾁﾚﾝﾋﾞｽ(4,6-ｼﾞ-tert-ﾌﾞﾁﾙ-1-ﾌｪﾆﾙｵｷｼ)(2-ｴﾁﾙﾍｷｼﾙｵｷｼ)ﾎｽﾎﾗｽ | アデカスタブ ＨＰ－１０ | C37H59O3P | 4-1724 | 126050-54-2 |  | <1wt% | B10079
B10080 | ２－エチルヘキサン酸＝２－［３－ヒドロキシ－４－（４，６－ジフェニル－１，３，５－トリアジン－２－イル）フェノキシ］エチル | アデカスタブ LAー４６ |  | (5)-6970 |  |  | <１wt% | B10080
B10081 | 高分子量型ﾋﾝﾀﾞｰﾄﾞｱﾐﾝ化合物 | アデカスタブ ＬＡ－６３Ｐ |  | (5)-5712 |  |  | <１wt% | B10081