## 分類番号Ｂ－３（滑剤）
分類番号Ｂ－３（滑剤）
注：牛脂由来の油脂類を出発原料として使用する場合は、高温高圧の条件下で加水分解、けん化又はエステル交換したものに限る。
「高温高圧の条件下」とは、２５０℃、５MPa（５０気圧）、３時間以上での連続処理を言う。
登録番号 | 物質名・ＰＬ名・化学構造式・官報公示整理番号・ＣＡＳ番号 |  |  |  |  | ○：食添 | 使用制限 | ＰＬ＃
ＰＬ＃ | 物質名 | ＰＬ名 | 化学構造式 | 官報番号 | ＣＡＳ番号
B30001 | エポキシ化アマニ油脂肪酸ブチル | エポキシ化アマニ油脂肪酸ブチル | （主成分例）CH3CH2(CHOCHCH2)2CHCH(CH2)7COO(CH2)3CH3 | 2-1432 | - |  |  | B30001
B30002 | 石油ワックス（ｎ－パラフィン，但し炭素数は29以下） | 石油ワックス（ｎ－パラフィン，但し炭素数は29以下） | CH3(CH2)nCH3, n≦27 | 2-10他（混合物） | - |  | Ｃ≦29以下の ｎ－パラフィン 含量が９０％以上 | B30002
B30０02(2) | 石油ワックス（ｎ－パラフィン，但し炭素数は48以下） | 日本精蝋社製パラフィンワックス（HNP－９より低分子良品） | CH3(CH2)nCH3, n≦46 |  |  | ○ |  | B30002(2)
B30002(3) | 石油ワックス（ｎ－パラフィン，但し炭素数50以上の成分を含む） | 日本精蝋社製マイクロクリスタリンワックス | CH3(CH2)nCH3, n≧50の成分を含む |  |  | ○ | <1wt% | B30002(3)
B30003 | グリセロールトリアセテート | グリセロールトリアセテート | (CH2OCOCH3)2CHOCOCH3 |  | 102-76-1 |  |  | B30003
B30005 | プロピオン酸エチル | プロピオン酸エチル | C5H10O2 | 2-774 | 105-37-3 |  | <1wt% | B30005
B30007 | セバシン酸ジメチル | セバシン酸ジメチル | C18H34O4 | 2-879 | 109-43-3 |  | <1wt% | B30007
B30008 | エチレンビスステアリン酸アミド | エチレンビスステアリン酸アミド | C17H35CONHCH2CH2NHOCOC17H35 | 2-831 | 110-30-5 |  | <1wt% | B30008
B30008(2) | エチレンビスステアリン酸アミド | アルフロー H-50T | C17H35CONHCH2CH2NHOCOC17H35 | 2-831 | 110-30-5 |  | <1wt% | B30008(2)
B30009 | ステアリン酸エチルエステル | ステアリン酸エチル | C20H40O2 | 2-798 | 111-61-5 |  | <1wt% | B30009
B30010 | オレイン酸メチルエステル | オレイン酸メチル | C20H38O2 | 2-798 | 111-62-6 |  | <1wt% | B30010
B30011 | トリエチレングリコール | トリエチレングリコール | C6H14O4 | 2-429 | 112-27-6 |  |  | B30011
B30012 | １－ドデカノール | ラウリルアルコール | C12H26O | 2-217 | 112-53-8 |  | <1wt% | B30012
B30013 | １－テトラデカノール | ミリスチルアルコール | C14H30O | 2-217 | 112-72-1 |  | <1wt% | B30013
B30014 | オレイン酸 | オレイン酸 | C18H34O2 | 2-975 | 112-80-1 |  |  | B30014
B30015 | エルカ酸アミド | エルカ酸アミド | C21H41CONH2 | 2-824, 2-981 | 112-84-5 |  |  | B30015
(シスー１３－ドコセン酸アミド）
B30015(2) | エルカ酸アミド | クロダマイド ER | C21H41CONH2 | 2－284 |  |  | ＜1% | B30015（2）
B30016 | n-ステアリルアルコール | n-ステアリルｱﾙｺｰﾙ | CH3(CH2)16CH2OH | 2-217 | 112-92-5 |  | <1wt% | B30016
B30016(2) | １－オクタデカノール | ステアリルアルコール | C18H38O | 2-217 | 112-92-5 |  | <1wt% | B30016(2)
B30017 | ペンタエリスリトールテトラステアレート | ユニスターＨ４７６ | C77H148O8 | 2-649 | 115-83-3 |  | <1wt% | B30017
B30019 | カプロンサン酸エチル | カプロンサン酸エチル | C8H16O2 | 2-782 | 123-66-0 |  | <1wt% | B30019
B30020 | ステアリン酸ｎ－ブチルエステル | ステアリン酸ブチル | C22H44O2 | 2-798 | 123-95-5 |  | <1wt% | B30020
B30022 | ステアリン酸アミド | ステアリン酸アミド | C17H35CONH2 | 2-824 | 124-26-5 |  | <1wt% | B30022
B30022(2) | ステアリン酸アミド | アルフローS-10 | C17H35CONH2 | 2-824 | 124-26-5 |  | <1wt% | B30022(2)
B30022(3) | ステアリン酸アミド | アマイドＡＰ－１ | C17H35CONH2 | 2-824 | 124-26-5 |  |  | B30022(3)
B30023 | ペンタエリスリチルステアレート | ペンタエリスリチルステアレート | C41H77O7 | 2-766 | 13081-97-5 |  | <1wt% | B30023
B30024 | アセチルリノール酸メチル | アセチルリノール酸メチル | C21H38O4 | 2-1339 | 140-03-4 |  | <1wt% | B30024
B30024(2) | アセチルリチノール酸メチル | アセチルリチノール酸メチル | C21H38O4 | 2-1339 | 140-03-4 |  | <1wt% | B30024(2)
B30025 | 脂肪酸（C2～C18)グリセライド［：化審法名称］ | 脂肪酸（C2～C18)グリセライド |  | 2-669 | 142-18-7 |  | <1wt% | B30025
B30027 | ドデカン酸 | ラウリン酸 | C12H24O2 | 2-608 | 143-07-7 |  | <1wt% | B30027
B30028 | ステアリン酸カルシウム | ステアリン酸カルシウム | (C17H35COO)2Ca | 2-611 | 1592-23-0 |  | <1wt% | B30028
B30029 | アジピン酸１，３－ブチレングリコール系ポリエステル | アジピン酸１，３－ブチレングリコール系ポリエステル | CH3CO[OC4H8OOC(CH2)4CO]nOC4H8OOCCH3 | 7-708,7-999 | 24937-93-7 |  |  | B30029
B30030 | ポリプロピレングリコール | ポリプロピレングリコール | C3H8O3 | 7-129 | 25332-69-4 |  | <1wt% | B30030
B30031 | モンタン酸エステル | モンタン酸ワックス | C24-34 | 8-422 | 26787-65-5 |  | <1wt% | B30031
B30032 | ステアリルステアレート | リケマールＳＬ－８００ | C36H72O2 | 2-2489 | 2778-96-3 |  | <1wt% | B30032
B30035 | オレイン酸アミド | アルフローＥ１０ | C17H33CONH2 | 2-824 | 301-02-0 |  | <1wt% | B30035
B30037 | １－ヘキサデカノール | パルミチルアルコール | C16H34O | 2-217 | 36653-82-4 |  | <1wt% | B30037
B30038 | Ｄ－ソルビトール | Ｄ－ソルビトール | C6H14O6 | 8-50 | 50-70-4 | ○ | <1wt% | B30038
B30039 | ミリスチン酸 | ミリスチン酸 | C14H28O2 | 2-608 | 544-63-8 |  | <1wt% | B30039
B30040 | ステアリン酸マグネシウム | ステアリン酸マグネシウム | (C17H35COO)2Mg | 2-611 | 557-04-0 |  | <1wt% （ 第三者評定を受ける ） | B30040
B30041 | グリセリン | グリセリン | (C3H6O)n | 2-242 | 56-81-5 |  |  | B30041
B30042 | （欠番） | [6 empty] | B30042
B30043 | 酢酸－ｎ－アミル | 酢酸－ｎ－アミル | C7H14O2 | 2-733 | 628-63-7 |  | <1wt% | B30043
B30044 | ジメチルポリシロキサン | ジメチルシリコン | CH3[(CH3)2SiO]n(CH3)3 | 7-476 | 63148-62-9 |  | <1wt% | B30044
B30045 | プロピレングリコール脂肪酸エステル | プロピレングリコール脂肪酸エステル |  | 2-772 | 67784-83-2 | ○ | <1wt% | B30045
B30046 | ステアリン酸バリウム | ステアリン酸バリウム | (C17H35COO)2Ba | 2-611 | 6865-35-6 |  | <1wt% | B30046
B30047 | ステアリン酸アルミニウム | ステアリン酸アルミニウム | (C17H35COO)Aｌ(OH）2 | 2-0625 | 7047-84-9 |  | <1wt% | B30047
B30049 | アセチルクエン酸トリエチル | アセチルクエン酸トリエチル | C14H22O8 | 2-1327 | 77-89-4 |  | <1wt% | B30049
（トリエチル＝２－アセトキシー１，２，３－プロパントリカルボキシラート）
B30050 | アセチルクエン酸トリブチル | アセチルクエン酸トリブチル | C20H34O8 | 2-1327 | 77-90-7 |  |  | B30050
（トリブチル＝２－アセトキシー１，２，３－プロパントリカルボキシラート）
B30051 | ヤシ油 | ヤシ油 |  |  | 8001-31-8 |  | <1wt% | B30051
B30052 | 水添ひまし油 | 水添ひまし油 |  | 8-297 | 8001-78-3 |  | <1wt% | B30052
B30053 | みつろう | みつろう |  |  | 8012-89-3 |  | <1wt% | B30053
B30055 | エポキシ化大豆油 | エポキシ化大豆油 | （主成分例）[CH3(CH2)4CHOCHCH2CH=CH(CH2)7COO]3CH2CHCH2 | 2-1434 | 8103-07-8 |  |  | B30055
B30060 | ぬかろう | ぬかろう | [5 empty] | B30060
B30062 | ステアリン酸マグネシウム | ステアリン酸マグネシウム | Mg(C18H35O2)2 | 2-611 | 557-04-0 |  | <1wt% （ 第三者評定を受ける ） | B30062
B30063 | ステアリン酸カルシウム | ステアリン酸カルシウム | Ca(C18H35O2)2 | 2-611 |  |  | <1wt．% | B30063
B30063(2) | ステアリン酸カルシウム | Ｗ－０６ | Ca(C18H35O2)2 | 2-611 |  |  | <1wt．% | B30063(2)
B30064 | グリセリン脂肪酸エステル | グリセリン脂肪酸エステル |  | 2-669 |  | ○ |  | B30064
B30065 | シュークロース脂肪酸エステル | ショ糖脂肪酸エステル |  | 8-67 |  | ○ | <1wt．% | B30065
B30066 | ソルビタン脂肪酸エステル | ソルビタン脂肪酸エステル |  | 8-63 |  | ○ | <1wt．% | B30066
B30067 | ジグリセリン | ジグリセリン | C6H14O5 | 2-418 | 627-82-7 |  | <1wt．% | B30067
B30068 | ベンズイミダゾール | コートサイド G |  | 有り（非公開） | 有り（非公開） |  |  | B30068
B30069 | 過塩素酸リチウム | 過塩素酸リチウム | LiClO4 | 1-1210 | 2151713 |  | <1wt．% | B30069
B30070 | モンタン酸部分鹸化エステル | リコワックス OP（フレークス，パウダー，パウダーファイン） | 炭素数：24-34 | 8-420,8-422 | 有り（非公開） |  | <1wt．% | Ｂ30070
B30071 | ステアリン酸亜鉛 | ステアリン酸亜鉛 | Zn(C18H35O2)2 |  |  |  | <1wt．% かつ Zn<150ppm | Ｂ30071
B30072 | 多価カルボン酸部分アミド | Solsperse ２４０００ GR |  |  |  |  | ＜1wt. % | B30072
B30073 | メチレンビスステアリン酸アミド | ビスアマイド LA | C17H35CONHCH2NHCOC17H35 | 2-830 | 109-23-9 |  | ＜1wt. % | B30073
B30074 | エチレンビスオレイン酸アミド | スリバックスーO | C17H33CONHC2H4NHCOC17H33 | 2-831 | 110-31-6 |  | ＜1wt. % | B30074
B30075 | １２－ヒドロキシステアリン酸マグネシウム | EM-600 | [CH3(CH2)5CH(OH)(CH2)10COO]2Mg | 2-1416 |  |  | ＜1wt. % | B30075
B30076 | ヤシ油脂肪酸ジエタノールアミド | マーポン MC ５５０ |  | 8-311 | 68603-42-9 |  | ＜1wt. % | B30076
B30077 | パラフィンスルホン酸ソーダ塩 | TB-214 |  | 2-1640 |  |  | ＜1wt. % | B30077
B30078(1) | グリセリン酢酸脂肪酸エステル（グリセリンジアセトモノラウレート） | BIOCIZER | CH2O（COCH3)CHO(COCH3)CH2O(COCnH2n+1) | 2-2541 | 30899-62-8 | ○ |  | B30078(1)
B30078(2) | グリセリン酢酸脂肪酸エステル（グリセリンジアセトモノラウレート） | リケマール PL-０１４ | CH2O（COCH3)CHO(COCH3)CH2O(COCnH2n+1) | 2-2541 | 30899-62-8 | ○ |  | B30078(2)
B30078(3) | グリセリン酢酸脂肪酸エステル | リケマール PL-００９ | CH2O（COCH3)CHO(COCH3)CH2O(COCnH2n+1) | 2-2541 |  | ○ |  | B30078(3)
B30078(4) | グリセリン酢酸脂肪酸エステル | リケマール PL-０１９ | CH2O（COCH3)CHO(COCH3)CH2O(COCnH2n+1) | 2-2541 |  | ○ |  | B30078(4)
B30078(5) | グリセリン酢酸脂肪酸エステル | ポエム G-０３８ | CH2O（COCH3)CHO(COCH3)CH2O(COCnH2n+1) | 2-2541 |  | ○ |  | B39978(5)
B30079 | ポリグリセリン酢酸エステル | リケマール PL-７１０ | C14H22O9 | 2-641 |  | ○ |  | B30079
B30080 | ステアリン酸ナトリウム | ステアリン酸ナトリウム | C18H35O2Na | 2-611 | 822-16-2 | FDA食添 | ＜1wt. % | B30080
B30081 | モンタン酸エステル | Ｌｉｃｏｗａｘ KST | 炭素数：24-34 |  | 有り（非公開） |  | ＜1wt. % | B30081
B30082 | 有機酸亜鉛化合物 | SP-100Z |  | 有り（非公開） | 有り（非公開） |  | <1wt．% かつ Zn<150ppm | B30082
B30082(2) | 有機酸亜鉛化合物 | SP-100ZB |  | 有り（非公開） | 有り（非公開） |  | <1wt．% かつ Zn<150ppm | B30082(2)
B30083 | オレイン酸アマイド | アーモスリップ CP | C17H33CONH2 | 2-976 | 301-02-0 |  | ＜1wt. % | B30083
B30084 | ベンジル=2-（2-メトキシエトキシ）エチル=アジパートを主成分とする反応生成物 | ＤＡＩＦＡＴＴＹ－１０１ | [5 empty] | B30084
B30085 | 有機酸亜鉛化合物 | ＥＬ－５０８Ａ |  |  |  |  | <1wt．% かつ Zn<150ppm | B30085
B30086 | シリコーン・エマルジョン | ＳＭ ７０２５ ＥＸ ＥＭＵＬＳＩＯＮ |  |  |  |  | ＜1wt. %, インプラント用途への使用厳禁 | B30086
B3008７ | 乳酸重縮合物と3,6,9－トリオキサデカン－1－オールの反応性生物 | ラクトサイザーＧＰ４００１ |  | 有り（非公開） |  |  |  | Ｂ30087
B30088 | アジピン酸エステル系可塑剤エマルジョン | サプラセマ ＰＣＺ |  |  |  |  | ＜34.7ｗｔ%（固形分，製品中） | Ｂ30088
B30089 | モンタン酸ナトリウム塩 | Ｌｉｃｏｍｏｎｔ ＮａＶ １０１ | 炭素数：24-34 | 2-611 | 有り（非公開） |  | ＜1wt. % | Ｂ30089
B30090 | モンタン酸カルシウム塩 | Ｌｉｃｏｍｏｎｔ ＣａＶ １０２ | 炭素数：24-34 | 8-420 | 有り（非公開） |  | ＜1wt. % | Ｂ30090
B30091 | エチレンビスヒドロキシステアリン酸アミド | リケマールＬ－９９００ | [C17H34(OH)CONH]2(CH2)2 | 2-831 | 123-26-2 |  | ＜1wt. % | Ｂ30091
B30092 | ポリグリセリン脂肪酸エステル | チラバゾールＶＲ－０１ |  | 7-1145 |  |  |  | Ｂ30092
B30093 | ポリグリセリン脂肪酸エステル | チラバゾールＶＲ－０５ |  | 7-1145 |  |  |  | Ｂ30093
B30094 | シリコーンエマルジョン | ＫＭ－９７３７ |  |  |  |  | ＜1wt. % | Ｂ30094
B30095 | ポリグリセリン脂肪酸エステル | チラバゾールＶＲ－０８ |  | 7-1145 |  |  |  | Ｂ30095
B30096 | ポリグリセリン脂肪酸エステル | チラバゾールＶＲ－１３ |  | 7-1145 |  |  |  | Ｂ30096
B30097 | ポリグリセリン脂肪酸エステル | チラバゾールＶＲ－１７ |  | 7-1145 |  |  |  | Ｂ30097
B30098 | ポリグリセリン脂肪酸エステル | チラバゾールＶＲ－１４ |  | 7-1145 |  |  |  | Ｂ30098
B30099 | ｱｼﾞﾋﾟﾝ酸ﾍﾟﾝﾀｴﾘｽﾘﾄｰﾙﾎﾟﾘﾏｰのｽﾃｱﾚｰﾄ | リケスター EW-250 |  | 2-2629/7-708 | 68130-34-7 |  | <1wt% | B30099
B30100 | ｴﾁﾚﾝﾋﾞｽｵﾚｲﾝ酸ｱﾏｲﾄﾞ | ｱﾙﾌﾛｰAD281F | C17O33CONHCH2CH2NHCOC17H33 | 2-831 | 110-31-6 |  | <1wt% | B30100
B30101 | べへニン酸アミド | べへニン酸アミド | C21H43CONH2 | 2-824 | 3061-75-4 |  | <1wt% | B30101
B30101（2） | べへニン酸アミド | クロダマイド BR | C21H43CONH2 | 2-824 |  |  | <1wt% | B30101（2）
B30102 | ポリエチレンワックス・高分子脂肪酸エステル混合物 | RX-PO-22 |  | 6-2/8-422 | 68441-17-8/73138-45-1 |  | <1wt% | B30102
B30103 | エチレンビスヒドロキシステアリン酸アミド | 12HSEBA | [C17H34(OH)CONH]2(CH2)2 | 2-831 |  |  | <1wt% | B30103
B30104 | クエン酸ステアリル | リケスター EW-90 | C(OH)(CH2COOR)2COOR R:H or CH3(CH2)17 | (2)-2729 |  |  |  | B30104
B30105 | クエン酸（一水和物） | クエン酸（結晶） | C6H8O7・H2O | 2-1318 |  |  | <1wt% | B30105
B30106 | クエン酸トリエチル | シトロフレックス2 |  | 2-1320 |  |  |  | B30106
B30107 | アクリル酸エステル共重合物 | アクトフロー UMM-1001 |  |  |  |  | <1wt% | B30107
B30108 | 1-ヒドロキシ-4-(p-トルイジノ)アントラキノン | ダイアレジン ブルーＧ |  | 5-3110 |  |  | <1wt% | B30108
B30109 | ベンジル=2-（2-メトキシエトキシ）エチル=アジパートを主成分とする反応生成物 | ＤＡＩＦＡＴＴＹ－１２１ |  | 3－4589 |  |  |  | B30109