## 分類番号Ｂ－６（その他(1)有機材料)
分類番号Ｂ－６（その他(1)有機材料）
注-１：Ｂ６００４０－Ｂ６０３８１ は，食品衛生法の定める食品添加物として認められている材料のうち使用実績のあるもの（一部無機材料を含む）．
注-２：従ってＢ６００４０－Ｂ６０３８１ は沸点前後の水中若しくは180℃前後油中で変質しない事が前提となっている為，
分類Ａの成形加工温度で変質するもの，及び分類Ａやその他成分と反応する可能性あるものについては個別審議する．
注-３：製品中の使用上限については他の添加剤と同様を原則とし，個別審議する．
注-４：牛脂由来の油脂類を出発原料として使用する場合は、高温高圧の条件下で加水分解、けん化又はエステル交換したものに限る。
「高温高圧の条件下」とは、２５０℃、５MPa（５０気圧）、３時間以上での連続処理を言う。
登録番号 | 物質名・ＰＬ名・化学構造式・官報公示整理番号・ＣＡＳ番号 |  |  |  |  | ○：食添 | コメント | ＰＬ＃
ＰＬ＃ | 物質名 | ＰＬ名 | 化学構造式 | 官報番号 | ＣＡＳ番号 |  | 使用制限（食添の場合，食品衛生法による制約を記載）
Ｂ６００４０ | エステルガム | エステルガム |  |  |  | ○ |  | Ｂ６００４０
Ｂ６００８９ | グリセリン | グリセリン |  |  |  | ○ |  | Ｂ６００８９
Ｂ６００９０ | グリセリン脂肪酸エステル | グリセリン脂肪酸エステル |  |  |  | ○ |  | Ｂ６００９０
Ｂ６０１１７ | 酢酸 | 酢酸 |  |  |  | ○ |  | Ｂ６０１１７
Ｂ６０１５１ | 脂肪酸類 | 脂肪酸類 |  |  |  | ○ |  | Ｂ６０１５１
Ｂ６０１７０ | 食用赤色１０２号（ニューコクシン）（検） | 食用赤色１０２号（ニューコクシン）（検） |  |  |  | ○ |  | Ｂ６０１７０
Ｂ６０１７５ | 食用黄色４号アルミニウムレーキ（検） | 食用黄色４号アルミニウムレーキ（検） |  |  |  | ○ |  | Ｂ６０１７５
Ｂ６０１７７ | 食用黄色５号アルミニウムレーキ（検） | 食用黄色５号アルミニウムレーキ（検） |  |  |  | ○ |  | Ｂ６０１７７
Ｂ６０１８０ | 食用青色１号（ブリリアントブルーFCF)（検） | 食用青色１号（ブリリアントブルーFCF)（検） |  |  |  | ○ |  | Ｂ６０１８０
Ｂ６０１８１ | 食用青色１号アルミニウムレーキ（検） | 食用青色１号アルミニウムレーキ（検） |  |  |  | ○ |  | Ｂ６０１８１
Ｂ６０２０５ | 炭酸カルシウム | 炭酸カルシウム |  |  |  | ○ |  | Ｂ６０２０５
Ｂ６０２２４ | 鉄クロロフィリンナトリウム | 鉄クロロフィリンナトリウム |  |  |  | ○ |  | Ｂ６０２２４
Ｂ６０２４６ | 乳酸カルシウム | 乳酸カルシウム |  |  |  | ○ |  | Ｂ６０２４６
Ｂ６０３１５ | ポリアクリル酸ナトリウム | ポリアクリル酸ナトリウム |  |  |  | ○ |  | Ｂ６０３１５
Ｂ６０３４９ | リボフラビン（ビタミンＢ2） | リボフラビン（ビタミンＢ2） |  |  |  | ○ |  | Ｂ６０３４９
Ｂ６０３５８ | 硫酸第一鉄（乾燥）（結晶） | 硫酸第一鉄（乾燥）（結晶） |  |  |  | ○ |  | Ｂ６０３５８
Ｂ６０３６０ | 硫酸ナトリウム | 硫酸ナトリウム |  |  |  | ○ |  | Ｂ６０３６０
Ｂ６０３６１ | 硫酸マグネシウム | 硫酸マグネシウム |  |  |  | ○ |  | Ｂ６０３６１
Ｂ６０３６２ | 流動パラフィン | 流動パラフィン |  |  |  | ○ |  | Ｂ６０３６２
Ｂ６０３６５ | リン酸 | リン酸 |  |  |  | ○ |  | Ｂ６０３６５
Ｂ６０３７７ | レシチン | レシチン |  |  |  | ○ |  | Ｂ６０３７７
Ｂ６０３８１ | タルク | タルク |  |  |  | ○ |  | Ｂ６０３８１
B60400 | ヒドロキシプロピルエーテル澱粉（澱粉加水分解物及び酸化澱粉を含む） | ヒドロキシプロピルエーテル澱粉（澱粉加水分解物及び酸化澱粉を含む） | (C6H10O5)X(C2H4O)Y | 8-106 | - |  | ＜５０ｗｔ．% | B60400
B60401 | 塩化イソチアゾロン・イソチアゾロン混合物 | 塩化イソチアゾロン・イソチアゾロン混合物 | *-C(X)=CH-C(=O)-N(R)-S-*,X;Cl/H | - | - |  | ＜１ｗｔ．% | B60401
B60402 | トリアセチルグリセリン | トリアセチン | C9H14O6 | 2-753 | 102-76-1 |  |  | B60402
B60402(2) | グリセリン酢酸脂肪酸エステルとグリセリン酢酸エステルの混合物 | リケマールＰＬ－３０００ | C6H5O6（CH3)n（C7H15)m | 2-2541,2-753 | 102-76-1 |  | ＜１ｗｔ．% | B60402(2)
B60403 | ジ－ｔ－ブチルパーオキサイド | パーブチル Ｄ | C8H18O2 | 2-367 | 110-05-4 |  | ＜１ｗｔ．% | B60403
B60404 | アジピン酸ジ（ブトキシエトキシエチル）ジエステル | アジピン酸ジ（ブトキシエトキシエチル）ジエステル | C22H42O8 | 2-2565 | 141-17-3 |  |  | B60404
B60404(2) | アジピン酸ジエステル | アデカサイザーRS-107 | (CH2)2(CH2COOC2H4OC2H4OC4H9)2 | 2-2565 | 141-17-3 |  |  | B60404(2)
B60405 | クレジルジフェニルホスフェート | クレジルジフェニルホスフェート | (C6H5)2(CH3C6H4)O4P | 3-2620 | 26444-49 |  | ＜１ｗｔ．% | B60405
B60406 | ポリカプロラクトントリオール | セルグリーン３０５８ | Ｒ-［O［CO（CH2）5O］nH］3 | 7-808 | 37625-56-2 |  |  | B60406
B60407 | ポリエステルポリエステルブロックコポリマー | ペルプレンＳ１００２ | ［COC6H4COO（CH2)4O]n[(CO(CH2)O)n]m | 7-1888 | 59544-42-2 |  | ＜１ｗｔ．% | B60407
B60408 | ジメチルポリシロキサン | シリコーン樹脂 | (H3C)3SiO[Si(CH3)2O]nSi(CH3)3 | 7-476 | 63148-61-8 | ◯ | ＜１ｗｔ．% | B60408
B60409 | クエン酸トリブチルアセテート | ＡＴＢＣ | C20H34O8 | 2-1327 | 77-90-7 |  |  | B60409
B60410 | ヒドロキシエチルセルロース | ヒドロキシエチルセルロース | (C6H10O5)X(C2H4O)Y | 8-194 | 9004-62-0 |  | ＜１ｗｔ．% | B60410
B60413 | グリセリンモノ脂肪酸 | グリセリンモノ脂肪酸 |  |  |  |  | ＜１ｗｔ．% | B60413
B60414 | グリセリン酢酸脂肪酸エステル | グリセリン酢酸脂肪酸エステル | C15H26O6 | 2-2541 |  | ◯ |  | B60414
B60415 | アジピン酸ジ（メトキシエトキシエチル）ジエステル | アジピン酸ジ（メトキシエトキシエチル）ジエステル | C16H30O8 |  |  |  |  | B60415
B60416 | ジ（イソデシル）アジペート | DIDA（ジイシデシルアジペート） | （CH2)4(COOC10H21)2 | 2-861 | 27178-16-1 |  | ＜１wt.% | B60416
B60417 | ポリオキシエチレンアルキルエーテルリン酸エステル（２E.O.) | LTP-2 | [R-(CH2CH2O）２－O]３PO | 7-218 | 149919-05-1 |  | ＜１wt.% | B60417
B60418 | ポリエチレングリコールジベンゾエート | リカフロー LA-100 | C6H5CO-(O-C2H4-)nOCOC6H5 |  |  |  | なし | B60418
B60419 | 欠番 | [6 empty] | B60419
B60420 | 欠番 | [6 empty] | B60420
B60421 | 2-ﾒﾁﾙｰ4-ｲｿﾁｱｿﾞﾘﾝｰ3-ｵﾝ／1,2-ﾍﾞﾝｿﾞｲｿﾁｱｿﾞﾘﾝｰ3-ｵﾝ | レバナックス BX-105 | C4H5ONS、C7H5ONS 混合物 | 5-5235，9-1845 |  |  | ＜１wt.% | B60421
B60422 | エチレングリコールジメタクリレート | ブレンマー PDE-50 | CH2=C(CH3)COOCH2CH2OCOC(CH3)=CH2 | 7-1056 | 97-90-5 |  | ＜１wt.% | B60422
B60423 | ジステアリルジメチルアンモニウムクロライド | コータミン D86P |  |  | 61789-80-8 |  | ＜１wt.% | B60423
B60424 | カカオ色素 | フラマート |  |  |  | ◯ | ＜１wt.% | B60424
B60425 | キサンタンガム | キサンタンガム |  | 8-535 | 11138-66-2 | ◯ | ＜１wt.% | B60425
B60426 | アゼライン酸ジ２エチルへキシル | ＤＯＺ | (CH2)7(COOC8H17)2 | 2-879 | 103-24-2 |  | ＜１wt.% | B60426
B60427 | オルガノシラン | トリメトキシシラン誘導体 |  |  |  |  | ＜１wt.% | B60427
B60428 | ポリイソシアネート | ＸＤＩ変性体 |  |  |  |  | ＜１wt.% | B60428
B60429 | ポリイソシアネート | ＩＰＤＩ変性体 |  |  |  |  | ＜１wt.% | B60429
B60430 | αーアミラーゼ | Ｌｉｑｕｏｚｙｍｅ Ｓｕｐｒａ |  |  | 9000-90-2 |  | ＜１wt.% | B60430
B60431 | 尿素 | 尿素 | (NH2)2CO | 2-1732 | 57-13-6 |  |  | B60431
B60432 | 緑茶抽出物 | サンフェノン |  |  |  | ○ | ＜１wt.% | B60432
B60433 | 有機スルホン酸金属塩 | LAK-301 |  |  |  |  | ＜１wt.% | B60433
B60434 | グルコース | グルコース | C6H12O6 | 8-46 | 50-99-7 |  | なし | B60434
B60435 | 二塩基酸ｴｽﾃﾙ | ｴｺﾗ A-1010 |  |  |  |  | なし | B60435
B60436 | 脂肪族ｱﾐﾄﾞ | KL-B-790 |  |  |  |  | <1wt% | B60436
B60437 | ペンタエリスリトール | ペンタエリスリトール | C（CH2OH)4 | 2-248 | 115-77-5 |  | <1wt% | B60437
B60438 | メチルセルロース | メチルセルロース |  | 8-186 | 9004-67-5 |  | <1wt% | B60438
B60439 | ポリオキシエチレンポリオキシプロピレングリコール | ポリオキシエチレンポリオキシプロピレングリコール |  | 7-129，7-1246 | 2594628 |  | <1wt% | B60439
B60440 | ポリプロピレンカーボネート | PPCシリーズ | [O-C3H6-O-CO-]ｎ | 7－737 |  |  |  | B60440
B60441 | エチレン・プロピレン共重合物の無水マレイン酸化物 | ユーメックス1001 |  | 6-1092 |  |  | <1wt% | B60441