## Ａ-2
生分解性プラ PL：分類番号A-2（コンポスト化可能合成高分子化合物）
登録番号 | 物質名・ＰＬ名・提供メーカー・化学構造式 |  |  |  | 形状制限 | 備考
ＰＬ＃ | 物質名 | ＰＬ名 | 提供メーカー | 化学構造式
A40101 | ポリ乳酸 | NatureWorks 3000 series | ネイチャーワークスジャパン（NatureWorks） | [C3H4O2]n | ≦3.2㎜ | FDA'FCN-178(Jan.3rd'02)
A40102 | ポリ乳酸 | NatureWorks 4000 series | ネイチャーワークスジャパン（NatureWorks） | [C3H4O2]n | ≦3.2㎜
A40103 | ポリ乳酸 | NatureWorks 6000 series | ネイチャーワークスジャパン（NatureWorks） | [C3H4O2]n | ≦3.2㎜
A40104 | ポリ乳酸 | NatureWorks 8000 series | ネイチャーワークスジャパン（NatureWorks） | [C3H4O2]n | ≦3.2㎜
A40105 | ポリ乳酸 | NatureWorks 2000 series | ネイチャーワークスジャパン（NatureWorks） | [C3H4O2]n | ≦3.2㎜
A40106 | ポリ乳酸 | NatureWorks 7000 series | ネイチャーワークスジャパン（NatureWorks） | [C3H4O3]n | ≦3.2㎜
A42003 | ポリ(3-ヒドロキシブチレート-コ-3-ヒドロキシヘキサノエート) | T1シリーズ | カネカ | (C4H6O2)m-(C6H10O2)n | ≦136μm
A42005 | ポリ(3-ヒドロキシブチレート-コ-3-ヒドロキシヘキサノエート) | 軟質グレード | カネカ | (C4H6O2)m-(C6H10O2)n | ≦118μm
A42006 | ポリ(3-ヒドロキシブチレート-コ-3-ヒドロキシヘキサノエート) | 硬質グレード | カネカ | (C4H6O2)m-(C6H10O2)n | ≦130μm
A44701 | ポリ乳酸 | Luminy L-シリーズ | 長瀬産業（TotalEnergies Corbion） | ［C3H4O2］n | ≦1㎜
A44702 | ポリ乳酸 | Luminy LX-シリーズ | 長瀬産業（TotalEnergies Corbion） | ［C3H4O2］n | ≦1㎜
A44703 | ポリ乳酸 | Luminy D-シリーズ | 長瀬産業（TotalEnergies Corbion） | ［C3H4O2］n | ≦1㎜
A46001 | ポリ（３－ヒドロキシブチレートーコー４－ヒドロキシブチレート） | PHACT™ A1000P | CJ CHEIL JEDANG | H(C4H6O2)m-(C4H6O2)nOH | ≦250μm
A46002 | ポリ（３－ヒドロキシブチレートーコー４－ヒドロキシブチレート） | PHACT™ S1000P | CJ CHEIL JEDANG | H(C4H6O2)m-(C4H6O2)nOH | ≦330μm
A51301 | ポリブチレンアジペートテレフタレート | エコフレックス | BASFジャパン（BASF） | [C8H4O3]x-[C4H8O]y-[C6H8O3]z | ≦213μm
A52204 | ポリブチレンサクシネートテレフタレート | SA916 | 三菱ケミカル | -(C12H12O4)n-(C14H12O4)m- | ≦197μm
A54401a | ポリブチレンサクシネート | BioPBS FZ71 | PTT MCC | [-(OC4H8O)-(COC2H4CO)-]n | ≦74μm
A54401b | ポリブチレンサクシネート | BioPBS FZ91 | PTT MCC | [-(OC4H8O)-(COC2H4CO)-]n | ≦68μm
A54402 | ポリブチレンサクシネートアジペート | BioPBS FD92 | PTT MCC | [-(OC4H8O)m-(COC2H4CO)n-(COC4H8CO)p-]q | ≦87μm
A54403 | ポリブチレンサクシネート | BioPBS FZ78 | PTT MCC | [-(OC4H8O)-(COC2H4CO)-]n | ≦74μm
A54801 | ポリブチレンアジペートテレフタレート | A400 (ECOPOND KD 1024) | KINGFA | [C8H4O3]x-[C4H8O]y-[C6H8O3]z | ≦125μm
A55201 | ポリブチレンアジペートテレフタレート | TUNHE PBAT | BLUERIDGE | H-(O-(Ch2)4-OCO-(CH2)4-CO-)n-(O-(CH2)4-OCO-(Ch2)6-CO)m-H | ≦48μｍ
A55202 | ポリブチレンサクシネート | TUNHE PBS | BLUERIDGE | [-(OC4H8O)-(COC2H4CO)-]n | ≦55μｍ
A55801 | ポリブチレンアジペートテレフタレート | Ecoworld Biodegradable Polymer | JinHui ZhaoLong High Tech 金晖兆隆高新科技股份 | [C8H4O3]x-[C4H8O]y-[C6H8O3]z | ≦109μm
A56101 | ポリブチレンアジペートテレフタレート共重合 | Compostable Resin RA-WR290 | 双日プラネット(Red Avenue) | [C8H4O3]x-[C4H8O]y-[C6H8O3]z | ≦131μm