## B-6
生分解性プラPL：分類番号Ｂ－６（その他(1)有機材料）
注-１：Ｂ６００４０－Ｂ６０３８１ は，食品衛生法の定める食品添加物として認められている材料のうち使用実績のあるもの（一部無機材料を含む）．
注-２：従ってＢ６００４０－Ｂ６０３８１ は沸点前後の水中若しくは180℃前後油中で変質しない事が前提となっている為，
分類Ａの成形加工温度で変質するもの，及び分類Ａやその他成分と反応する可能性あるものについては個別審議する．
注-３：製品中の使用上限については他の添加剤と同様を原則とし，個別審議する．
注-４：牛脂由来の油脂類を出発原料として使用する場合は、高温高圧の条件下で加水分解、けん化又はエステル交換したものに限る。
「高温高圧の条件下」とは、２５０℃、５MPa（５０気圧）、３時間以上での連続処理を言う。
登録番号 | 物質名・ＰＬ名・化学構造式・官報公示整理番号・ＣＡＳ番号 |  |  |  |  | ○：食添 | コメント
ＰＬ＃ | 物質名 | ＰＬ名 | 化学構造式 | 官報番号 | ＣＡＳ番号 |  | 使用制限（食添の場合，食品衛生法による制約を記載）
Ｂ６００４０ | エステルガム | エステルガム |  |  |  | ○
Ｂ６００８９ | グリセリン | グリセリン |  |  |  | ○
Ｂ６００９０ | グリセリン脂肪酸エステル | グリセリン脂肪酸エステル |  |  |  | ○
Ｂ６０１１７ | 酢酸 | 酢酸 |  |  |  | ○
Ｂ６０１５１ | 脂肪酸類 | 脂肪酸類 |  |  |  | ○
Ｂ６０１７０ | 食用赤色１０２号（ニューコクシン）（検） | 食用赤色１０２号（ニューコクシン）（検） |  |  |  | ○
Ｂ６０１７５ | 食用黄色４号アルミニウムレーキ（検） | 食用黄色４号アルミニウムレーキ（検） |  |  |  | ○
Ｂ６０１７７ | 食用黄色５号アルミニウムレーキ（検） | 食用黄色５号アルミニウムレーキ（検） |  |  |  | ○
Ｂ６０１８０ | 食用青色１号（ブリリアントブルーFCF)（検） | 食用青色１号（ブリリアントブルーFCF)（検） |  |  |  | ○
Ｂ６０１８１ | 食用青色１号アルミニウムレーキ（検） | 食用青色１号アルミニウムレーキ（検） |  |  |  | ○
Ｂ６０２０５ | 炭酸カルシウム | 炭酸カルシウム |  |  |  | ○
Ｂ６０２２４ | 鉄クロロフィリンナトリウム | 鉄クロロフィリンナトリウム |  |  |  | ○
Ｂ６０２４６ | 乳酸カルシウム | 乳酸カルシウム |  |  |  | ○
Ｂ６０３１５ | ポリアクリル酸ナトリウム | ポリアクリル酸ナトリウム |  |  |  | ○
Ｂ６０３４９ | リボフラビン（ビタミンＢ2） | リボフラビン（ビタミンＢ2） |  |  |  | ○
Ｂ６０３５８ | 硫酸第一鉄（乾燥）（結晶） | 硫酸第一鉄（乾燥）（結晶） |  |  |  | ○
Ｂ６０３６０ | 硫酸ナトリウム | 硫酸ナトリウム |  |  |  | ○
Ｂ６０３６１ | 硫酸マグネシウム | 硫酸マグネシウム |  |  |  | ○
Ｂ６０３６２ | 流動パラフィン | 流動パラフィン |  |  |  | ○
Ｂ６０３６５ | リン酸 | リン酸 |  |  |  | ○
Ｂ６０３７７ | レシチン | レシチン |  |  |  | ○
Ｂ６０３８１ | タルク | タルク |  |  |  | ○
B60400 | ヒドロキシプロピルエーテル澱粉（澱粉加水分解物及び酸化澱粉を含む） | ヒドロキシプロピルエーテル澱粉（澱粉加水分解物及び酸化澱粉を含む） | (C6H10O5)X(C2H4O)Y | 8-106 | - |  | ＜５０ｗｔ．%
B60401 | 塩化イソチアゾロン・イソチアゾロン混合物 | 塩化イソチアゾロン・イソチアゾロン混合物 | *-C(X)=CH-C(=O)-N(R)-S-*,X;Cl/H | - | - |  | ＜１ｗｔ．%
B60402 | トリアセチルグリセリン | トリアセチン | C9H14O6 | 2-753 | 102-76-1
B60402(2) | グリセリン酢酸脂肪酸エステルとグリセリン酢酸エステルの混合物 | リケマールＰＬ－３０００ | C6H5O6（CH3)n（C7H15)m | 2-2541,2-753 | 102-76-1 |  | ＜１ｗｔ．%
B60403 | ジ－ｔ－ブチルパーオキサイド | パーブチル Ｄ | C8H18O2 | 2-367 | 110-05-4 |  | ＜１ｗｔ．%
B60404 | アジピン酸ジ（ブトキシエトキシエチル）ジエステル | アジピン酸ジ（ブトキシエトキシエチル）ジエステル | C22H42O8 | 2-2565 | 141-17-3
B60404(2) | アジピン酸ジエステル | アデカサイザーRS-107 | (CH2)2(CH2COOC2H4OC2H4OC4H9)2 | 2-2565 | 141-17-3
B60405 | クレジルジフェニルホスフェート | クレジルジフェニルホスフェート | (C6H5)2(CH3C6H4)O4P | 3-2620 | 26444-49 |  | ＜１ｗｔ．%
B60406 | ポリカプロラクトントリオール | セルグリーン３０５８ | Ｒ-［O［CO（CH2）5O］nH］3 | 7-808 | 37625-56-2
B60407 | ポリエステルポリエステルブロックコポリマー | ペルプレンＳ１００２ | ［COC6H4COO（CH2)4O]n[(CO(CH2)O)n]m | 7-1888 | 59544-42-2 |  | ＜１ｗｔ．%
B60408 | ジメチルポリシロキサン | シリコーン樹脂 | (H3C)3SiO[Si(CH3)2O]nSi(CH3)3 | 7-476 | 63148-61-8 | ◯ | ＜１ｗｔ．%
B60409 | クエン酸トリブチルアセテート | ＡＴＢＣ | C20H34O8 | 2-1327 | 77-90-7
B60410 | ヒドロキシエチルセルロース | ヒドロキシエチルセルロース | (C6H10O5)X(C2H4O)Y | 8-194 | 9004-62-0 |  | ＜１ｗｔ．%
B60413 | グリセリンモノ脂肪酸 | グリセリンモノ脂肪酸 |  |  |  |  | ＜１ｗｔ．%
B60414 | グリセリン酢酸脂肪酸エステル | グリセリン酢酸脂肪酸エステル | C15H26O6 | 2-2541 |  | ◯
B60415 | アジピン酸ジ（メトキシエトキシエチル）ジエステル | アジピン酸ジ（メトキシエトキシエチル）ジエステル | C16H30O8
B60416 | ジ（イソデシル）アジペート | DIDA（ジイシデシルアジペート） | （CH2)4(COOC10H21)2 | 2-861 | 27178-16-1 |  | ＜１wt.%
B60417 | ポリオキシエチレンアルキルエーテルリン酸エステル（２E.O.) | LTP-2 | [R-(CH2CH2O）２－O]３PO | 7-218 | 149919-05-1 |  | ＜１wt.%
B60418 | ポリエチレングリコールジベンゾエート | リカフロー LA-100 | C6H5CO-(O-C2H4-)nOCOC6H5 |  |  |  | なし
B60419 | 欠番
B60420 | 欠番
B60421 | 2-ﾒﾁﾙｰ4-ｲｿﾁｱｿﾞﾘﾝｰ3-ｵﾝ／1,2-ﾍﾞﾝｿﾞｲｿﾁｱｿﾞﾘﾝｰ3-ｵﾝ | レバナックス BX-105 | C4H5ONS、C7H5ONS 混合物 | 5-5235，9-1845 |  |  | ＜１wt.%
B60422 | エチレングリコールジメタクリレート | ブレンマー PDE-50 | CH2=C(CH3)COOCH2CH2OCOC(CH3)=CH2 | 7-1056 | 97-90-5 |  | ＜１wt.%
B60423 | ジステアリルジメチルアンモニウムクロライド | コータミン D86P |  |  | 61789-80-8 |  | ＜１wt.%
B60424 | カカオ色素 | フラマート |  |  |  | ◯ | ＜１wt.%
B60425 | キサンタンガム | キサンタンガム |  | 8-535 | 11138-66-2 | ◯ | ＜１wt.%
B60426 | アゼライン酸ジ２エチルへキシル | ＤＯＺ | (CH2)7(COOC8H17)2 | 2-879 | 103-24-2 |  | ＜１wt.%
B60427 | オルガノシラン | トリメトキシシラン誘導体 |  |  |  |  | ＜１wt.%
B60428 | ポリイソシアネート | ＸＤＩ変性体 |  |  |  |  | ＜１wt.%
B60429 | ポリイソシアネート | ＩＰＤＩ変性体 |  |  |  |  | ＜１wt.%
B60430 | αーアミラーゼ | Ｌｉｑｕｏｚｙｍｅ Ｓｕｐｒａ |  |  | 9000-90-2 |  | ＜１wt.%
B60431 | 尿素 | 尿素 | (NH2)2CO | 2-1732 | 57-13-6
B60432 | 緑茶抽出物 | サンフェノン |  |  |  | ○ | ＜１wt.%
B60433 | 有機スルホン酸金属塩 | LAK-301 |  |  |  |  | ＜１wt.%
B60434 | グルコース | グルコース | C6H12O6 | 8-46 | 50-99-7 |  | なし
B60435 | 二塩基酸ｴｽﾃﾙ | ｴｺﾗ A-1010 |  |  |  |  | なし
B60436 | 脂肪族ｱﾐﾄﾞ | KL-B-790 |  |  |  |  | <1wt%
B60437 | ペンタエリスリトール | ペンタエリスリトール | C（CH2OH)4 | 2-248 | 115-77-5 |  | <1wt%
B60438 | メチルセルロース | メチルセルロース |  | 8-186 | 9004-67-5 |  | <1wt%
B60439 | ポリオキシエチレンポリオキシプロピレングリコール | ポリオキシエチレンポリオキシプロピレングリコール |  | 7-129，7-1246 | 2594628 |  | <1wt%
B60440 | ポリプロピレンカーボネート | PPCシリーズ | [O-C3H6-O-CO-]ｎ | 7－737
B60441 | エチレン・プロピレン共重合物の無水マレイン酸化物 | ユーメックス1001 |  | 6-1092 |  |  | <1wt%
B60442 | エーテルエステル化合物 | アデカサイザー RS-1000 |  |  |  |  | <50wt%
B60443 | 12-ヒドロキシステアリン酸カルシウム | 12-ヒドロキシステアリン酸カルシウム |  |  | 3159-62-4 |  | <1wt%
B60444 | イソマルトデキストリン | ファイバリクサ |  | 8-98