## B-9
生分解性プラPL：分類番号Ｂ－９（色材）（１）
出典-１：ＰＬ名称＝慣用名称（National Printing Ink Research Institute, Raw Materials Data Handbook, Vol.4(1983) ）
-２：暴露許容濃度－日本産業衛生学会＝「許容濃度の勧告」,産業科学,36,244(1994)
－OSHA＝（社）日本化学物質安全･情報センター，「情報Ａ」，15(9),14(1993)
－ACGIH＝（社）日本作業環境測定協会編（沼野雄志訳）「ACGIH化学物質と物理因子のTLV 化学物質のBEI (1993-1994)」15(9),14(1993)
注-１：使用上限＝下表には直接記載しないが特定元素許容制限を上限とする．
注-２：カーボン・ブラックについては別途定める安全基準（変異原性陰性・多環芳香族化合物不含・その他）を達成した物に限る事とする．
注-３：牛脂由来の油脂類を出発原料として使用する場合は、高温高圧の条件下で加水分解、けん化又はエステル交換したものに限る。
「高温高圧の条件下」とは、２５０℃、５MPa（５０気圧）、３時間以上での連続処理を言う。
登録番号 | 物質名・PL名・官報公示整理番号・CAS番号・C.I.Pigment No | [5 empty] | 色材分類 |  |  | 色材の規格試験結果 |  |  |  | ○：食添 | 暴露許容濃度, mg/m3 |  |  | 使用制限
ＰＬ＃ | 物質名 | ＰＬ名 | 化学構造式 | 官報番号 | ＣＡＳ番号 | C.I.Pigment No. | 分類 | 色名 | 化学構造分類名 | 鉛(測定値･測定法） | ひ素(測定値･測定法） | 水銀(測定値･測定法） | カドミウム(測定値･測定法） |  | 日本産業衛生学会 | OSHA | ACGIH
B90001 | 酸化鉄 | 酸化鉄 |  | 1-357 | 1309-37-1
B90002 | カーボンブラック | カーボンブラック |  | 対象外 | 1333-86-4 | [12 empty] | 別途定める安全基準を達成の事
B90003 | 酸化チタン | 酸化チタン |  | 1-558 | 13463-67-7
B90004 | フタロシアニン | シアニンブルー |  | 5-3299 | 147-14-8 | Pigment Blue 15 | [9 empty] | Nuisance dust 8~15 | PNOC: /TWA:10
B90005 | ジスアゾ系イエロー | ジスアゾ系イエロー |  | 8-2-1183 | 77804-81-0
B90006 | フタロシアニン | シアニングリーン |  | 5-3315 | 1328-53-6 | Pigment Green 7 | [9 empty] | Nuisance dust 8~15 | PNOC: /TWA:10
B90007 |  | 体質顔料 |  | 1-122 | 471-34-1 | Pigment White 18
B90008 |  | 体質顔料 |  | - | 1332-58-7 | Pigment White 19
B90009 |  | 体質顔料 |  | 1-89 | 5280-66-0 | Pigment Red 48:1
B90010 |  | 体質顔料 |  | - |  | Pigment White 26
B90011 |  | 体質顔料 |  | 1-548 | 14807-96-6 | Pigment White 27
B90012 |  | パール |  | 1-558 | 001-26-2/13463-67-7
B90013 |  | Pigment metal 1 |  |  | 7420-00-5 | Pigment metal 1
B90014 | 二酸化チタン | 酸化チタン |  | 5-5225 | 13463-67-7 | Pigment white 6 | [8 empty] | 1&4 | PEL: 15 | TWA: 10
B90014(2) | 二酸化チタン | タイペーク CR-50 |  | １－５５８，１－１７ | １３４６３－６７－７
B90015 | カーボンブラック | カーボンブラック |  | 5-3328 | 1333-86-1 | Pigment black 7 | [8 empty] | 1&4 | PEL: 3.5 | TWA: 3.5
B90016 | 四三酸化鉄 | 鉄黒 |  | 5-5223 | 1317-61-9 | Pigment Black 11
B90017 |  | Pigment Yellow 42 |  | 1-73 | 51274-00-1 | Pigment Yellow 42
B90018 | 酸化鉄 | 弁柄 |  | 5-5188 | 1309-37-1 | Pigment Red 101
B90019 |  | モノアゾ |  | 5-3149 | 2512-29-0 | Pigment Yellow 1 | [8 empty] | 2&8 | Nuisance dust:15 | PNOC:10
B90020 |  | モノアゾ |  | 5-3151 | 6486-23-3 | Pigment Yellow 3 | [8 empty] | 2&8 | Nuisance dust:15 | PNOC:10
B90021 |  | ジスアゾ |  | 5-3156 | 6858-85-6 | Pigment Yellow 12 | [8 empty] | 2&8 | Nuisance dust:15 | PNOC:10
B90022 |  | ジスアゾ |  | 5-3157 | 5102-83-0 | Pigment Yellow 13 | [8 empty] | 2&8 | Nuisance dust:15 | PNOC:10
B90023 |  | ジスアゾ |  | 5-3158 | 5468-75-7 | Pigment Yellow 14 | [8 empty] | 2&8 | Nuisance dust:15 | PNOC:10
B90024 |  | ジスアゾ |  | 5-3161 | 4531-49-1 | Pigment Yellow 17 | [8 empty] | 2&8 | Nuisance dust:15 | PNOC:10
B90025 |  | ジスアゾ |  | 5-3168 | 6358-37-8 | Pigment Yellow 55 | [8 empty] | 2&8 | Nuisance dust:15 | PNOC:10
B90026 |  | モノアゾ |  | 5-3166 | 6358-31-2 | Pigment Yellow 74 | [8 empty] | 2&8 | Nuisance dust:15 | PNOC:10
B90027 |  | ジスアゾ |  | 5-3168 | 22094-93-5 | Pigment Yellow 81 | [8 empty] | 2&8 | Nuisance dust:15 | PNOC:10
B90028 |  | ジスアゾ |  | 5-3169 | 5567-15-7 | Pigment Yellow 83 | [8 empty] | 2&8 | Nuisance dust:15 | PNOC:10
B90029 |  | ジスアゾ |  | 5-3170 | 15110-84-6 | Pigment Yellow 87 | [8 empty] | 2&8 | Nuisance dust:15 | PNOC:10
B90030 |  | 縮合アゾ |  | 5-3172 | 5580-57-4 | Pigment Yellow 93 | [8 empty] | 2&8 | Nuisance dust:15 | PNOC:10
B90031 |  | 縮合アゾ |  | 5-3173 | 5580-58-5 | Pigment Yellow 94
B90032 |  | 縮合アゾ |  | 5-3174 | 5580-80-8 | Pigment Yellow 95
B90033 |  | モノアゾ |  | 5-3175 | 12225-18-2 | Pigment Yellow 97 | [8 empty] | 2&8 | Nuisance dust:15 | PNOC:10
B90034 |  | モノアゾ |  | 5-3176 | 32432-45-4 | Pigment Yellow 98 | [8 empty] | 2&8 | Nuisance dust:15 | PNOC:10
B90035 | アンスラピリミシン | アンスラピリミシン |  | 5-3183 | 04216-01-7 | Pigment Yellow 108
B90036 | イソイントリノン | イソイントリノン |  | 5-3184 | 5045-40-9 | Pigment Yellow 109 | [8 empty] | 2&8 | Nuisance dust:15 | PNOC:10
B90037 | イソイントリノン | イソイントリノン |  | 5-3185 | 5590-18-1 | Pigment Yellow 110 | [8 empty] | 2&8 | Nuisance dust:15 | PNOC:10
B90038 |  | モノアゾ |  | 5-5165 | 30191-02-7 | Pigment Yellow 116
B90039 | ベンスイミダゾロン | ベンスイミダゾロン |  | 5-3188 | 29920-31-8 | Pigment Yellow 120
B90040 |  | ジスアゾ |  |  |  | Pigment Yellow 127
B90041 |  | 縮合アゾ |  | 5-5168 | 79953-85-8 | Pigment Yellow 128 | [8 empty] | 2&8 | Nuisance dust:15 | PNOC:10
B90042 | [5 empty] | Pigment Yellow 132
B90043 | キノフタロン | キノフタロン |  | - | 30125-47-4 | Pigment Yellow 138
B90044 | イソイントリノン | イソイントリノン |  | 5-5732 | 36888-99-0 | Pigment Yellow 139
B90045 | ベンスイミダゾロン | ベンスイミダゾロン |  | 5-5278 | 88134-22-5 | Pigment Yellow 154 | [8 empty] | 2&8 | Nuisance dust:15 | PNOC:10
B90046 |  | ジスアゾ |  |  |  | Pigment Yellow 155
B90047 |  | モノアゾ |  | - | - | Pigment Yellow 167
B90048 |  | モノアゾ |  | 3-3188 | 71832-85-4 | Pigment Yellow 168 | [8 empty] | 2&8 | Nuisance dust:15 | PNOC:10
B90049 |  |  |  | 3-3189 | 73385-03-2 | Pigment Yellow 169 | [8 empty] | 2&8 | Nuisance dust:15 | PNOC:10
B90050 | イソイントリノン | イソイントリノン |  | 5-5314 | 51016-63-8 | Pigment Yellow 173
B90051 | ベンスイミダゾロン | ベンスイミダゾロン |  |  |  | Pigment Yellow 180
B90052 | ベンスイミダゾロン | ベンスイミダゾロン |  |  |  | Pigment Yellow 181
B90053 |  | モノアゾ |  |  |  | Pigment Yellow 183
B90054 |  | モノアゾ |  |  |  | Pigment Yellow 191
B90055 | βナフトール | βナフトール |  | 5-3192 | 3468-63-1 | Pigment Orange 5
B90056 | ピラゾロン | ピラゾロン |  | 5-3193 | 3520-72-7 | Pigment Orange 13 | [8 empty] | 2&8 | Nuisance dust: 15 | PNOC:10
B90057 |  | ジスアゾ |  | 5-3196 | 6505-28-8 | Pigment Orange 16 | [8 empty] | 2&8 | Nuisance dust: 15 | PNOC:10
B90058 | ピラゾロン | ピラゾロン |  | 5-3202 | 15793-73-4 | Pigment Orange 34 | [8 empty] | 2&8 | Nuisance dust: 15 | PNOC:10
B90059 | ベンスイミダゾロン | ベンスイミダゾロン |  | 5-5205 | 12236-62-3 | Pigment Orange 36
B90060 | ﾅﾌﾄｰﾙ | ﾅﾌﾄｰﾙ |  | 5-3204 | 12236-64-5 | Pigment Orange 38
B90061 | ペリレン | ペリレン |  | 5-3205 | 4424-06-0 | Pigment Orange 43 | [8 empty] | 2&8 | Nuisance dust: 15 | PNOC:10
B90062 | キナクリドン | キナクリドン |  | 5-3206 | 1503-48-6 | Pigment Orange 49
B90063 | イソインドリノン | イソインドリノン |  | 5-5329 | 40716-47-0 | Pigment Orange 61 | [8 empty] | 2&8 | Nuisance dust: 15 | PNOC:10
B90064 | ベンスイミダゾロン | ベンスイミダゾロン |  | 5-5539 | 72102-84-2 | Pigment Orange 64 | [8 empty] | 2&8 | Nuisance dust: 15 | PNOC:10
B90065 | イソインドリノン | イソインドリノン |  |  |  | Pigment Orange 68
B90066 | ジケトピロロピロール | ジケトピロロピロール |  |  |  | Pigment Orange 71
B90067 | ﾅﾌﾄｰﾙ | ﾅﾌﾄｰﾙ |  | 5-3208 | 6041-94-7 | Pigment Red 2
B90068 | βナフトール | βナフトール |  | 5-3209 | 2425-85-6 | Pigment Red 3 | [8 empty] | 2&8 | Nuisance dust: 15 | PNOC:10
B90069 | βナフトール | βナフトール |  | 5-3210 | 2814-77-9 | Pigment Red 4 | [8 empty] | 2&8 | Nuisance dust: 15 | PNOC:10
B90070 | ﾅﾌﾄｰﾙ | ﾅﾌﾄｰﾙ |  | 5-3211 | 6410-41-9 | pigment Red 5 | [8 empty] | 2&8 | Nuisance dust: 15 | PNOC:10
B90071 | ﾅﾌﾄｰﾙ | ﾅﾌﾄｰﾙ |  | 5-3214 |  | pigment Red 8
B90072 | ﾅﾌﾄｰﾙ | ﾅﾌﾄｰﾙ |  | 5-3215 | 6410-38-4 | pigment Red 9
B90073 | ﾅﾌﾄｰﾙ | ﾅﾌﾄｰﾙ |  | 5-3220 | 6655-84-1 | pigment Red 17 | [8 empty] | 2&8 | Nuisance dust: 15 | PNOC:10
B90074
B90075
B90076 | ﾅﾌﾄｰﾙ | ﾅﾌﾄｰﾙ |  | 5-3226 | 6448-96-0 | pigment Red 31 | [8 empty] | 2&8 | Nuisance dust: 15 | PNOC:10
B90077 | ﾅﾌﾄｰﾙ | ﾅﾌﾄｰﾙ |  | 5-3227 | 6410-29-3 | pigment Red 32
B90078
B90079 |  | モノアゾ |  | 5-3223 | 7585-41-3 | [9 empty] | 2&8 | Nuisance dust: 15 | PNOC:10
B90080 |  | モノアゾ |  | 5-3243 | 7023-61-2 | pigment Red 48:2 | [8 empty] | 2&8 | Nuisance dust: 15 | PNOC:10
B90081 |  | モノアゾ |  | 5-3233 | 15782-05-5 | pigment Red 48:3 | [8 empty] | 2&8 | Nuisance dust: 15 | PNOC:10
B90082 |  | モノアゾ |  | 5-3232 | 5280-66-0 | pigment Red 48:4 | [8 empty] | 2&8 | Nuisance dust: 15 | PNOC:10
B90083 |  | モノアゾ |  | 5-3285 | 1103-38-4 | pigment Red 49:1 | [8 empty] | 2&8 | Nuisance dust: 15 | PNOC:10
B90084 |  | モノアゾ |  | 5-3242 | 05160-02-1 | pigment Red 53:1 | [8 empty] | 2&8 | Nuisance dust: 15 | PNOC:10
B90085 |  | モノアゾ |  | 5-3244 | 05281-04-9 | pigment Red 57:1 | [8 empty] | 2&8 | Nuisance dust: 15 | PNOC:10
B90086 |  | モノアゾ |  | 5-3245 | 52233-00-8 | pigment Red 58:4 | [8 empty] | 2&8 | Nuisance dust: 15 | PNOC:10
B90087 |  | モノアゾ |  | 5-3240 | 6417-83-0 | pigment Red 63:1
B90088 |  | モノアゾ |  | 5-3248 | 3535-77-2 | pigment Red 63:2 | [8 empty] | 2&8 | Nuisance dust: 15 | PNOC:10
B90089 |  | pigment Red 64:1 |  | 5-3250 | 6371-76-2 | pigment Red 64:1
B90090 |  | モノアゾ |  | 5-3251 | 5850-80-6 | pigment Red 68
B90091 | チオインシゴ | チオインシゴ |  | 5-3255 | 14295-43-3 | pigment Red 88
B90092 | ﾅﾌﾄｰﾙ | ﾅﾌﾄｰﾙ |  | 5-3258 | 0535-46-2 | pigment Red 112
B90093 | キナクリドン | キナクリドン |  | 5-3261 | 980-26-7 | pigment Red 122 | [8 empty] | 2&8 | Nuisance dust: 15 | PNOC:10
B90094 | ペリレン | ペリレン |  | 5-3262 | 24108-80-2 | pigment Red 123
B90095 |  | 縮合アゾ |  | 5-3264 | 5280-78-4 | pigment Red 144 | [8 empty] | 2&8 | Nuisance dust: 15 | PNOC:10
B90096 | ﾅﾌﾄｰﾙ | ﾅﾌﾄｰﾙ |  | 5-3265 | 5280-68-2 | pigment Red 146
B90097 | ペリレン | ペリレン |  | 5-3266 | 4948-15-6 | pigment Red 149
B90098 | ﾅﾌﾄｰﾙ | ﾅﾌﾄｰﾙ |  | 5-3268 | 61013-97-6 | pigment Red 151
B90099 |  | 縮合アゾ |  | 5-3269 | 3905-19-9 | pigment Red 166 | [8 empty] | 2&8 | Nuisance dust: 15 | PNOC:10
B90100 | アンサンスロン | アンサンスロン |  | 5-3270 | 4378-61-4 | pigment Red 168 | [8 empty] | 2&8 | Nuisance dust: 15 | PNOC:10
B90101 | ﾅﾌﾄｰﾙ | ﾅﾌﾄｰﾙ |  | 5-3272 | 2789-76-7 | pigment Red 170
B90102 | ベンズイミダゾロン | ベンズイミダゾロン |  | 5-3276 | 12225-06-8 | pigment Red 176
B90103 | アンスラキノン | アンスラキノン |  | 5-3277 | 4051-63-2 | pigment Red 177 | [8 empty] | 2&8 | Nuisance dust: 15 | PNOC:10
B90104 | ペリレン | ペリレン |  | 5-5197 | 3049-71-6 | pigment Red 178
B90105 | ペリレン | ペリレン |  | 5-3278 | 5521-31-3 | pigment Red 179
B90106 | ﾅﾌﾄｰﾙ | ﾅﾌﾄｰﾙ |  | 5-3280 | 99402-80-9 | pigment Red 184
B90107 | ベンズイミダゾロン | ベンズイミダゾロン |  | 5-3281 | 61951-98-2 | pigment Red 185 | [8 empty] | 2&8 | Nuisance dust: 15 | PNOC:10
B90108 | ﾅﾌﾄｰﾙ | ﾅﾌﾄｰﾙ |  | 5-3285 | 59487-23-9 | pigment Red 187
B90109 | ﾅﾌﾄｰﾙ | ﾅﾌﾄｰﾙ |  | 5-3282 | 61847-48-1 | pigment Red 188
B90110 | キナクリドン | キナクリドン |  | 5-1169 | 3089-17-6 | pigment Red 202 | [8 empty] | 2&8 | Nuisance dust: 15 | PNOC:10
B90111 | キナクリドン | キナクリドン |  | 5-3287 | 1047-16-1 | pigment Red 207
B90112 | ベンズイミダゾロン | ベンズイミダゾロン |  | 登録済 | 31778-10-6 | pigment Red 208
B90113 | キナクリドン | キナクリドン |  | 5-5201 | 3089-17-6 | pigment Red 209
B90114 | ﾅﾌﾄｰﾙ | ﾅﾌﾄｰﾙ |  | 5-5202 | 61932-63-6 | pigment Red 210
B90115 |  | 縮合アゾ |  | 登録済 | 60618-31-3 | pigment Red 214
B90116 |  | 縮合アゾ |  | 5-5205 | 68259-05-2 | pigment Red 220 | [8 empty] | 2&8 | Nuisance dust: 15 | PNOC:10
B90117 |  | 縮合アゾ |  | 5-5206 | 71566-54-6 | pigment Red 221 | [8 empty] | 2&8 | Nuisance dust: 15 | PNOC:10
B90118 | ペリレン | ペリレン |  | 9-2398 | 128-69-8 | pigment Red 224
B90119 | ﾅﾌﾄｰﾙ | ﾅﾌﾄｰﾙ |  | 4-1074 | 67990-05-0 | pigment Red 238
B90120 |  | pigment Red 239 |  | 4-1001 |  | pigment Red 239
B90121 |  | 縮合アゾ |  | 7-1370 | 52238-92-3 | pigment Red 242
B90122 | ジケトピロロピロール | ジケトピロロピロール |  | 5-5896 | 84632-65-5 | pigment Red 254 | [8 empty] | 2&8 | Nuisance dust: 15 | PNOC:10
B90123 | ジケトピロロピロール | ジケトピロロピロール |  | 登録済 | 登録済 | pigment Red 264
B90124 | キナクリドン | キナクリドン |  | 5-3291 | 1047-16-1 | Pigment Violet 19 | [8 empty] | 2&8 | Nuisance dust: 15 | PNOC:10
B90125 | ジオキサジン | ジオキサジン |  | 5-3292 | 6858-30-1 | Pigment Violet 23 | [8 empty] | 2&8 | Nuisance dust: 15 | PNOC:10
B90126 | ベンズイミダゾール | ベンズイミダゾール |  | 5-3294 | 12225-08-0 | Pigment Violet 32
B90127 | ジオキサジン | ジオキサジン |  | 5-3290 | 17741-68-8 | Pigment Violet 37 | [8 empty] | 2&8 | Nuisance dust: 15 | PNOC:10
B90128 | ﾅﾌﾄｰﾙ | ﾅﾌﾄｰﾙ |  | 4-1067 | 76233-81-3 | Pigment Violet 44 | [8 empty] | 2&8 | Nuisance dust: 15 | PNOC:10
B90129 |  | Victoria Blue |  | 5-3298 | 1325-87-7 | Pigment Blue 1 | [9 empty] | Ｎｕｉｓａｎｃｅ dust:15
B90130
B90131 | フタロシアニン | フタロシアニン |  | 5-3300 | 147-14-8/12230-87-1 | Pigment Blue 15:1 | [8 empty] | 2&3 | Nuisance dust 10~15 | PNOC: /TWA:10
B90132 |  | Phthalo Blue α(Red,NCNF) |  | 5-5216 | 147^14-8/12239-87-1 | Pigment Blue 15:2 | [8 empty] | 2&3 | Nuisance dust 10~15 | PNOC: /TWA:10
B90133 |  | Phthalo Blue β (Green,NC) |  | 5-3299 | 147-14-8 | Pigment Blue 15:3 | [8 empty] | 2&3 | Nuisance dust 9~15 | PNOC: /TWA:10
B90134 |  | Phthalo Blue β(Green,NCNF) |  | 5-3299 | 147-14-8 | Pigment Blue 15:4 | [8 empty] | 2&3 | Nuisance dust9~15 | PNOC: /TWA:10
B90135 |  | Phthalo Blue ε |  | 5-3299 | 147-14-8 | Pigment Blue 15:6 | [8 empty] | 2&3 | Ｎｕｉｓａｎｃｅ dust:15 | PNOC: /TWA:10
B90136 | フタロシアニン | フタロシアニン |  | 5-3302 | 574-93-6 | Pigment Blue 16
B90137 | インダンスロン | インダンスロン |  | 5-3311 | 81-77-6 | Pigment Blue 60 | [8 empty] | 2&3 | Nuisance dust 15 | PNOC: /TWA:10
B90138 | フタロシアニン | フタロシアニン |  | 5-3310 | 14302-13-7 | Pigment Green 36 | [8 empty] | 2&8 | Nuisance dust 15 | PNOC:10
B90139 |  | 縮合アゾ |  | 5-3324 | 35869-64-8 | Pgment Brown 23 | [8 empty] | 2&8 | Nuisance dust 15 | PNOC:10
B90140 | ベンズイミダゾロン | ベンズイミダゾロン |  | 5-3325 | 1860127 | Pigment Brown 25 | [8 empty] | 2&8 | Nuisance dust 15 | PNOC:10
B90141 |  |  |  | 5-3178 | 12225-21-7 | Pigment Yellow 100
B90142 |  |  |  | 5-3207 | 1647520 | Pigment Red 1
B90143 |  |  |  | 5-3275 | 6985-92-8 | Pigment Red 175
B90144 |  | アルカリブルー |  | 5-3312 | 1324-76-1 | Pigment Blue 61
B90145 |  |  |  | 5-3316 | 16143-80-9 | Pigment Green 8
B90146 |  |  |  | 5-5209 | 1325-82-2/68989-19-5 | Pigment Violet 3
B90147 | フタロシアニン（α） | フタロシアニン（α） |  | 5-3299 | 147-14-8 | Pigment Blue 15
B90148 | フタロシアニン（α） | フタロシアニン（α） |  | 5-3299 | 147-14-8 | Pigment Blue 15:2(1)
B90149 | フタロシアニン（モノクロ） | フタロシアニン（モノクロ） |  | 5-3300 | 12239-87-1 | Pigment Blue 15:2(2)
B90150 |  | ジスアゾエロー |  | 4-814 | 31775-20-9 | Pigment Yellow 100 152(1)
B90151 |  | ポリアゾエロー |  | 3-3013 | 76233-82-4 | Pigment Yellow 166
B90152
B90153 | アンスラキノン | アンスラキノン |  | 5-3229 | 70321-14-1 | Pigment Yellow 193
B90154 |  | ピラゾロレッド |  | 5-3229 | 6358-87-8 | Pigment Red 38
B90155 | 酸化二鉄亜鉛 | 酸化二鉄亜鉛 |  | 1-357，1-561 | 12063-19-3 | Pigment Blue 11
B90156 | 群青 | 群青 |  | 1-22 | 57455-37-5 | Pigment Blue 29
B90157 | 紺青 | 紺青 |  | 1-133 | 25869-00-5 | Pigment Blue 27
B90158 |  |  |  | 4-1053 | 85702-54-1 | Pigment Red 211
B90159 | ジケトピロロピロール・レッド | ジケトピロロピロール・レッド |  | 5-5897 | 54660-00-3 | Pigment Red 255
B90160 | ナフールバイオレット | ナフールバイオレット |  | 4-1067 | 76233-81-3 | Pigment Violet 50
B90161 | アンスラキノン | アンスラキノン |  | 新規登録済み | TSCA登録済み | Pigment Yellow 199
B90162 | アンスラキノン | アンスラキノン |  | 5-5174 | 4118-16-5 | Pigment Yellow 147
B90163 | ジケトピロロピロール | ジケトピロロピロール |  | 新規登録済み | TSCA登録済み | Pigment Orange 73
B90164 | ジケトピロロピロール | ジケトピロロピロール |  | 5-5897 | 54660-00-3 | Pigment Red 255
B90165 | ジケトピロロピロール | ジケトピロロピロール |  | 新規登録済み | TSCA登録済み | Pigment Red 272
B90166 |  | モノアゾ |  | 3-3185 | 12286-66-7 | Pigment Yellow 62
B90167 | ベンツイミダゾロン | ポスターパームイエロー H4G |  | 5-5245 | 登録済み | Pigment Yellow 151
B90168 | (Co,Ni,Zn)2TiO4 | ダイピロキサイト グリーン ＃９３１０ |  | 1-558,1-517,1-561,1-267 | 68186-85-6 | P.G.50
B90169 | 削 除
B90170 | 群青 | ダイイチバイオレット DV-1 |  |  |  | Pigment Violet 15
B90171 | 複合酸化物顔料 |  |  | 1-267 | 1308-06-1，1307-96-6 | 77323
B90172 | 複合酸化物顔料 |  |  | 1-558，1-1178,1-357
B90173 | 複合酸化物顔料 |  |  | 1-23,1-267 | 1345-16-0 | Pigment Blue 28
B90174 | 複合酸化物顔料 |  |  | 1-558,1-465,1-267 | 68186-85-6 | Pigment Green 50
B90175 | 木綿用反応染料 | Sumifix Supura Yellow 3RF 150% gran. |  | 届出済み |  | C.I. Reactive Yellow 145 | [11 empty] | 対木綿<1.66%
B90176 | 木綿用反応染料 | Sumifix Supura Blue BRF 150% gran. |  | 届出済み |  | C.I. Reactive Blue 221 | [11 empty] | 対木綿<1.66%
B90177 | 木綿用反応染料 | Sumifix Supura Brilliant Red 150% gran. |  | 届出済み |  | C.I. Reactive Red 195 | [11 empty] | 対木綿<1.66%
B90178 | 複合酸化物系顔料（茶） |  |  | １－５５８，１－３５７ | ６８１８７－０２－０ | Pigment Black 12
B90179 | 複合酸化物系顔料（青色） |  |  | １－２３，１－２６７ | １３４５－１６－０ | Pigment Blue 28
B90180 | 複合酸化物系顔料（桃色） |  |  | １－２６７，１－５４８ | ６８１８７－４０－６ | Pigment Blue 73
B90181 | 複合酸化物系顔料（茶色） |  |  | １－３５７，１－２３ | ６８１８７－３５－９ | Pigmennt Red 101
B90182 | 複合酸化物系顔料（黄色） |  |  | １－５５８，１－３５７ | ６８１８７－０２－０ | Pigment Black 12
B90183 | コチニ－ル色素 | コチニ－ル色素 | [11 empty] | 〇
B90184 | アンスラキノンレッド | アンスラキノンレッド |  | 5-3103 | 58221-90-2 | C.I.Solvent Red 151
B90185 | アンスラキノンエロー | アンスラキノンエロー |  | 5-5040 | 登録済み | C.I.Solvent Yellow 163
B90186 | アンスラキノンブルー | アンスラキノンブルー |  | 5-2583 | 12217-80-0 | C.I.Disperse Blue 60
B90187 | アンスラキノンブルー | アンスラキノンブルー |  | 5-2642 | 登録済み | C.I.Disperse Blue 197
B90188 | ラクトンオレンジ | ラクトンオレンジ |  | 登録済み | 登録済み | C.I.Solvent Orange 114
B90189 | 直接染料 | Direct Supra Blue B2R
B90190 | パール顔料 | Iriodin 120AY |  |  | 12001-26-2,13463-67-7,1314-13-2
B90191 | 無機系顔料 | ダイイチバイオレット DV-3 |  | 1-22 | 12769-96-9,7727-43-7 | Pigment Violet 15
B90192 | 複合酸化物顔料（黄） | ダイピロキサイド イエロー＃9154 |  | 1-558,1-543,1-284 | 68186-90-3 | Pigment Brown 24
B90193 | 削 除
B90194 | 有機顔料 |  |  | 5-3253 | 85959-61-1 | Pigment Red 81:4
B90195 | アンスラキノンブルー | アンスラキノンブルー |  | 5-3110 | 81-48-1 | C.I. Solvent Violet 13
B90196 | 無機系顔料 | ピグメントバイオレット15 |  | 1-22 |  | Pigment Violet 15